## 차트
|  | 피처 번호 | 매칭 순위 | 상관계수 | 선택 | 피처 통계 명
| f. NIR Time_MEAN | 41 | 1 | -0.8626574 |  | s.BR 9.5over_길이_MEAN
|  | 31 | 2 | 0.8586648 |  | m. VIS Peak_MEAN
|  | 16 | 3 | -0.8559592 |  | e. BR Peak 시간_STD
|  | 15 | 4 | -0.8529868 |  | e. BR Peak 시간_MEAN
|  | 19 | 5 | 0.8467824 |  | g. NIR Peak_MEAN
|  | 42 | 6 | -0.8462414 |  | s.BR 9.5over_길이_STD
|  | 33 | 7 | 0.8460113 |  | n. 기준선 이상 VIS 신호 면적_MEAN
|  | 21 | 8 | 0.8446058 |  | h. 기준선 이상 NIR 신호 면적_MEAN
|  | 27 | 9 | 0.8384372 |  | j. 구간 면적_MEAN
|  | 17 | 10 | -0.8296719 |  | f. NIR Time_MEAN
|  | 29 | 11 | -0.8262622 |  | k. VIS Time_MEAN
|  | 30 | 12 | -0.7537122 |  | k. VIS Time_STD
|  | 14 | 13 | 0.7204066 |  | d. BR Peak_STD
|  | 32 | 14 | 0.7157392 |  | m. VIS Peak_STD
|  | 18 | 15 | -0.7071352 |  | f. NIR Time_STD
|  | 11 | 16 | 0.7045887 |  | c. LO 면적_MEAN
|  | 1 | 17 | 0.7022157 |  | a_1. LO height MEAN_MEAN
|  | 5 | 18 | 0.7020411 |  | a_3. LO height Peak_MEAN
|  | 3 | 19 | 0.7019285 |  | a_2. LO height MIN_MEAN
|  | 34 | 20 | 0.6310622 |  | n. 기준선 이상 VIS 신호 면적_STD
|  | 22 | 21 | 0.6263997 |  | h. 기준선 이상 NIR 신호 면적_STD
|  | 28 | 22 | 0.6260616 |  | j. 구간 면적_STD
|  | 13 | 23 | -0.5847423 |  | d. BR Peak_MEAN
|  | 9 | 24 | 0.5743865 |  | b. LO FWHM_MEAN
|  | 7 | 25 | 0.5722034 |  | a_4. LO height STD_MEAN
|  | 25 | 26 | 0.3775285 |  | i_2. NIR 남은 신호 면적_MEAN
|  | 20 | 27 | 0.3632394 |  | g. NIR Peak_STD
|  | 26 | 28 | 0.3584138 |  | i_2. NIR 남은 신호 면적_STD
|  | 35 | 29 | -0.3092605 |  | o_1. VIS 남은 신호 길이_MEAN
|  | 2 | 30 | 0.2899548 |  | a_1. LO height MEAN_STD
|  | 8 | 31 | 0.270269 |  | a_4. LO height STD_STD
|  | 4 | 32 | 0.2356332 |  | a_2. LO height MIN_STD
|  | 23 | 33 | 0.2233461 |  | i_1. NIR 남은 신호 길이_MEAN
|  | 37 | 34 | -0.220776 |  | o_2. VIS 남은 신호 면적_MEAN
|  | 10 | 35 | -0.2129941 |  | b. LO FWHM_STD
|  | 39 | 36 | -0.1598731 |  | p. BR GAP (peak LO off)_MEAN
|  | 36 | 37 | 0.1245617 |  | o_1. VIS 남은 신호 길이_STD
|  | 24 | 38 | 0.1019903 |  | i_1. NIR 남은 신호 길이_STD
|  | 6 | 39 | -0.09195801 |  | a_3. LO height Peak_STD
|  | 12 | 40 | 0.07903463 |  | c. LO 면적_STD
|  | 40 | 41 | -0.04460254 |  | p. BR GAP (peak LO off)_STD
1 |  | 38 | 42 | 0.006613348 |  | o_2. VIS 남은 신호 면적_STD

## data
File Name | 출력 | 실인장 | f. NIR Time_MEAN | a_1. LO height MEAN_MEAN | a_1. LO height MEAN_STD | a_2. LO height MIN_MEAN | a_2. LO height MIN_STD | a_3. LO height Peak_MEAN | a_3. LO height Peak_STD | a_4. LO height STD_MEAN | a_4. LO height STD_STD | b. LO FWHM_MEAN | b. LO FWHM_STD | c. LO 면적_MEAN | c. LO 면적_STD | d. BR Peak_MEAN | d. BR Peak_STD | e. BR Peak 시간_MEAN | e. BR Peak 시간_STD | f. NIR Time_MEAN | f. NIR Time_STD | g. NIR Peak_MEAN | g. NIR Peak_STD | h. 기준선 이상 NIR 신호 면적_MEAN | h. 기준선 이상 NIR 신호 면적_STD | i_1. NIR 남은 신호 길이_MEAN | i_1. NIR 남은 신호 길이_STD | i_2. NIR 남은 신호 면적_MEAN | i_2. NIR 남은 신호 면적_STD | j. 구간 면적_MEAN | j. 구간 면적_STD | k. VIS Time_MEAN | k. VIS Time_STD | m. VIS Peak_MEAN | m. VIS Peak_STD | n. 기준선 이상 VIS 신호 면적_MEAN | n. 기준선 이상 VIS 신호 면적_STD | o_1. VIS 남은 신호 길이_MEAN | o_1. VIS 남은 신호 길이_STD | o_2. VIS 남은 신호 면적_MEAN | o_2. VIS 남은 신호 면적_STD | p. BR GAP (peak LO off)_MEAN | p. BR GAP (peak LO off)_STD | s.BR 9.5over_길이_MEAN | s.BR 9.5over_길이_STD
1.csv | 34% | 6.4 | 56.90741 | 33.82565 | 0.03111 | 30.8916 | 0.9426 | 34.44525 | 0.19489 | 0.41023 | 0.08226 | 1.94815 | 0.00992 | 240.20251 | 0.91825 | 9.4581 | 0.48484 | 31.94444 | 13.61661 | 56.90741 | 12.58371 | 0.22002 | 0.07268 | 7.8672 | 2.74121 | 0.4537 | 0.17705 | 0.15703 | 0.08115 | 6.36584 | 2.53856 | 62.92593 | 13.50591 | 0.11545 | 0.02057 | 3.69566 | 0.92321 | 0.06741 | 0.0647 | 0.04925 | 0.01926 | 7.12555 | 1.13949 | 27.03704 | 22.22014
2.csv | 34% | 14.5 | 58.90741 | 33.8192 | 0.0264 | 30.33103 | 0.66243 | 34.49405 | 0.22833 | 0.45527 | 0.0557 | 1.94296 | 0.00717 | 239.75004 | 0.56968 | 9.34908 | 0.60572 | 28.42593 | 11.78519 | 58.90741 | 13.60531 | 0.22524 | 0.07365 | 7.93032 | 2.88968 | 0.46556 | 0.17974 | 0.14938 | 0.0862 | 6.24202 | 2.86023 | 61.96296 | 15.59144 | 0.11894 | 0.0303 | 3.82786 | 1.45209 | 0.04148 | 0.0128 | 0.05157 | 0.02412 | 7.05628 | 1.28366 | 20.53704 | 21.37422
3.csv | 34% | 5 | 59.51852 | 33.81871 | 0.03212 | 30.13702 | 0.48128 | 34.49034 | 0.23782 | 0.48668 | 0.06472 | 1.94037 | 0.00272 | 239.75834 | 0.45698 | 9.3624 | 0.70359 | 33.27778 | 16.83596 | 59.51852 | 12.59641 | 0.22381 | 0.06931 | 8.04336 | 3.37443 | 0.46815 | 0.19369 | 0.20028 | 0.28466 | 6.31648 | 3.31328 | 64 | 13.85913 | 0.1177 | 0.01761 | 3.74627 | 1.14923 | 0.08111 | 0.16798 | 0.04808 | 0.10407 | 7.0549 | 1.10694 | 26.87037 | 24.42474
4.csv | 36% | 9.2 | 45.25926 | 35.80195 | 0.02394 | 32.42348 | 0.8482 | 36.46752 | 0.23304 | 0.44042 | 0.08108 | 1.94889 | 0.01003 | 254.40946 | 0.90278 | 9.36637 | 0.5891 | 26.2963 | 10.58234 | 45.25926 | 9.34695 | 0.27266 | 0.06623 | 11.75729 | 2.76942 | 0.66778 | 0.10699 | 0.3321 | 0.10715 | 10.30982 | 2.79817 | 45.42593 | 9.79527 | 0.14295 | 0.03354 | 5.85868 | 1.18429 | 0.11926 | 0.11765 | 0.05463 | 0.03121 | 7.92448 | 0.63092 | 17.92593 | 17.26033
5.csv | 36% | 10.5 | 45.12963 | 35.79315 | 0.02852 | 32.52032 | 0.40209 | 36.49212 | 0.23247 | 0.46595 | 0.05773 | 1.95926 | 0.00381 | 254.87398 | 0.36058 | 9.3236 | 0.65313 | 25.7963 | 9.04367 | 45.12963 | 9.02835 | 0.27032 | 0.06231 | 11.59234 | 3.06893 | 0.66259 | 0.09705 | 0.33593 | 0.1344 | 10.26507 | 3.08778 | 44.98148 | 9.79698 | 0.1413 | 0.02131 | 5.79512 | 1.13079 | 0.11704 | 0.10134 | 0.05616 | 0.04054 | 7.86126 | 0.61654 | 18.42593 | 16.4851
6.csv | 36% | 8 | 46.31481 | 35.80625 | 0.02668 | 32.72158 | 0.46869 | 36.45172 | 0.22516 | 0.40365 | 0.04921 | 1.94778 | 0.01058 | 254.44078 | 0.91439 | 9.26581 | 0.62378 | 23.37037 | 7.39019 | 46.31481 | 11.40643 | 0.28645 | 0.07583 | 12.29587 | 3.42992 | 0.66111 | 0.10507 | 0.34676 | 0.15849 | 10.65759 | 3.54444 | 45.55556 | 10.8152 | 0.1475 | 0.02512 | 6.06817 | 1.12742 | 0.11 | 0.09435 | 0.04095 | 0.02023 | 7.8899 | 0.64935 | 13.98148 | 15.46327
7.csv | 38% | 21.2 | 36.57407 | 37.75721 | 0.02555 | 34.03559 | 0.41605 | 38.43713 | 0.23733 | 0.48576 | 0.05716 | 1.94111 | 0.00462 | 267.90554 | 0.54321 | 9.22485 | 0.82082 | 21.22222 | 5.99895 | 36.57407 | 6.71692 | 0.30243 | 0.0636 | 14.30196 | 2.77012 | 0.66296 | 0.09816 | 0.38348 | 0.16258 | 13.04648 | 2.67805 | 36.48148 | 6.17891 | 0.15868 | 0.02746 | 7.20427 | 1.18446 | 0.1237 | 0.11247 | 0.05218 | 0.02553 | 8.05883 | 0.81596 | 12.75926 | 11.58225
8.csv | 38% | 21.7 | 37.25926 | 37.74343 | 0.02659 | 34.17225 | 0.54842 | 38.42914 | 0.24277 | 0.51376 | 0.09945 | 1.95704 | 0.00717 | 268.81714 | 0.49074 | 9.35447 | 0.70539 | 23.53704 | 7.17888 | 37.25926 | 6.96131 | 0.30498 | 0.06011 | 14.05932 | 2.78826 | 0.62259 | 0.13949 | 0.36788 | 0.16924 | 12.81922 | 2.84218 | 37.07407 | 6.09625 | 0.15456 | 0.02333 | 6.89477 | 0.85736 | 0.13 | 0.09649 | 0.05991 | 0.02303 | 8.19925 | 0.71002 | 14.27778 | 10.83394
9.csv | 38% | 19.9 | 35.51852 | 37.74223 | 0.03197 | 34.25017 | 1.03734 | 38.43885 | 0.22596 | 0.50828 | 0.1171 | 1.95963 | 0.00272 | 269.39745 | 0.48114 | 9.34665 | 0.50037 | 22.16667 | 7.06773 | 35.51852 | 6.65523 | 0.29895 | 0.06527 | 14.43118 | 3.00179 | 0.65704 | 0.11303 | 0.42869 | 0.22943 | 13.24032 | 2.793 | 35.98148 | 5.7511 | 0.15581 | 0.01978 | 7.14243 | 0.92069 | 0.14444 | 0.10379 | 0.06103 | 0.02593 | 8.19226 | 0.50357 | 11.46296 | 11.14351
10.csv | 40% | 35.3 | 31.72222 | 39.73746 | 0.02554 | 37.05697 | 0.71794 | 40.39077 | 0.17782 | 0.38858 | 0.06377 | 1.95741 | 0.00678 | 283.36526 | 0.76329 | 9.26923 | 0.65388 | 20.35185 | 4.9303 | 31.72222 | 6.70797 | 0.32489 | 0.06931 | 16.05379 | 2.80903 | 0.64 | 0.11994 | 0.37695 | 0.23174 | 14.91068 | 2.54042 | 31.44444 | 5.63569 | 0.16989 | 0.03083 | 8.07042 | 1.24638 | 0.13481 | 0.11798 | 0.05781 | 0.03436 | 8.20648 | 0.6517 | 9.74074 | 8.89813
11.csv | 40% | 28.8 | 31.94444 | 39.72593 | 0.02376 | 36.19155 | 0.51306 | 40.37736 | 0.19743 | 0.44811 | 0.05009 | 1.9463 | 0.01015 | 282.37177 | 0.88709 | 9.1271 | 0.77849 | 19 | 4.59696 | 31.94444 | 6.44107 | 0.33557 | 0.08125 | 16.37981 | 3.50922 | 0.63852 | 0.12767 | 0.36753 | 0.22211 | 15.17846 | 3.25053 | 31.2963 | 5.59862 | 0.17673 | 0.03354 | 8.17835 | 1.05599 | 0.11074 | 0.1175 | 0.04839 | 0.02534 | 8.06167 | 0.76932 | 8.48148 | 9.05068
12.csv | 40% | 27.9 | 33.96296 | 39.7231 | 0.02405 | 35.98873 | 0.37388 | 40.451 | 0.26947 | 0.4794 | 0.04187 | 1.94111 | 0.00604 | 282.00781 | 0.50665 | 9.27684 | 0.65117 | 20.68519 | 5.75219 | 33.96296 | 10.33398 | 0.34568 | 0.07922 | 16.24483 | 3.22485 | 0.63593 | 0.12675 | 0.34446 | 0.199 | 14.72877 | 3.33728 | 32 | 5.28079 | 0.18033 | 0.02613 | 8.21148 | 1.04848 | 0.07667 | 0.07359 | 0.05497 | 0.01808 | 8.21844 | 0.63713 | 10 | 9.46692
13.csv | 42% | 42.4 | 28.09259 | 41.80213 | 0.02566 | 38.16618 | 0.56053 | 42.4522 | 0.21326 | 0.47047 | 0.07407 | 1.95481 | 0.00966 | 297.89047 | 1.10797 | 9.09055 | 0.79375 | 18.81481 | 3.98144 | 28.09259 | 4.67942 | 0.37038 | 0.07782 | 19.00078 | 3.74734 | 0.63037 | 0.12671 | 0.32482 | 0.12241 | 17.99507 | 3.5039 | 29.75926 | 6.28846 | 0.19947 | 0.02846 | 10.14516 | 1.2824 | 0.08679 | 0.11374 | 0.05874 | 0.03352 | 8.07088 | 0.78857 | 6.31481 | 6.90317
14.csv | 42% | 47.5 | 27.66667 | 41.76864 | 0.03441 | 37.25584 | 1.09026 | 42.45952 | 0.2277 | 0.59931 | 0.10294 | 1.96 | 0 | 298.49752 | 0.18265 | 9.09897 | 0.83189 | 17.7037 | 3.57997 | 27.66667 | 7.27363 | 0.36509 | 0.07247 | 18.3545 | 3.07698 | 0.62963 | 0.12677 | 0.42462 | 0.52584 | 17.17116 | 2.99842 | 27.22222 | 5.58187 | 0.19061 | 0.02771 | 9.22152 | 1.17298 | 0.11889 | 0.15034 | 0.06494 | 0.04245 | 8.06924 | 0.82423 | 6.5 | 6.97367
15.csv | 42% | 45.6 | 28.14815 | 41.76851 | 0.02519 | 37.17159 | 1.0049 | 42.47343 | 0.23302 | 0.60867 | 0.09482 | 1.96 | 0 | 298.50071 | 0.18757 | 9.1309 | 0.78076 | 17.62963 | 3.3438 | 28.14815 | 6.44983 | 0.37252 | 0.0695 | 19.28312 | 3.74538 | 0.65259 | 0.11501 | 0.38495 | 0.32151 | 18.09589 | 3.55671 | 27.88889 | 5.37523 | 0.19694 | 0.03276 | 10.24083 | 1.46434 | 0.12407 | 0.17162 | 0.0813 | 0.08049 | 8.10133 | 0.77304 | 5.90741 | 6.65673
16.csv | 44% | 47.1 | 25.68519 | 43.90509 | 0.02493 | 40.57516 | 0.32636 | 44.59245 | 0.225 | 0.42936 | 0.03006 | 1.95963 | 0.00272 | 313.45228 | 0.33761 | 9.04322 | 0.69686 | 16.24074 | 1.98993 | 25.68519 | 7.99487 | 0.37328 | 0.06953 | 19.33977 | 3.43735 | 0.64185 | 0.12704 | 0.40546 | 0.27905 | 18.29147 | 3.57814 | 25.7037 | 6.68603 | 0.19562 | 0.04357 | 9.79218 | 1.61327 | 0.11815 | 0.16175 | 0.05926 | 0.0678 | 8.00909 | 0.69755 | 3.37037 | 4.88469
17.csv | 44% | 36 | 25.40741 | 43.90758 | 0.02106 | 40.81854 | 0.21203 | 44.563 | 0.23426 | 0.40247 | 0.0203 | 1.96 | 0 | 313.54473 | 0.14954 | 8.9733 | 0.786 | 16.83333 | 3.08832 | 25.40741 | 8.47531 | 0.36975 | 0.06981 | 19.11391 | 3.49591 | 0.65519 | 0.12444 | 0.36618 | 0.18653 | 18.10309 | 3.5958 | 24.48148 | 4.9172 | 0.19572 | 0.03259 | 9.69979 | 1.58974 | 0.09185 | 0.12789 | 0.04383 | 0.02481 | 7.93543 | 0.77064 | 4.01852 | 5.31104
18.csv | 44% | 21.2 | 25.81481 | 43.87573 | 0.03011 | 39.45484 | 0.63492 | 44.5788 | 0.22804 | 0.56789 | 0.08438 | 1.94704 | 0.00964 | 311.96455 | 1.09757 | 8.98293 | 0.73289 | 16.62963 | 2.76976 | 25.81481 | 6.1278 | 0.38356 | 0.0678 | 20.15926 | 3.49378 | 0.6037 | 0.15132 | 0.35508 | 0.24749 | 19.12742 | 3.42961 | 26.12963 | 5.48427 | 0.20318 | 0.03347 | 10.61152 | 1.60027 | 0.09407 | 0.1175 | 0.05607 | 0.02669 | 7.95245 | 0.72196 | 3.57407 | 5.20378
19.csv | 46% | 50.8 | 23.42593 | 45.93967 | 0.02701 | 40.48375 | 0.62574 | 46.67725 | 0.21906 | 0.66611 | 0.06499 | 1.95963 | 0.00272 | 328.3509 | 0.50394 | 8.83948 | 0.99251 | 15.85185 | 1.84705 | 23.42593 | 6.43869 | 0.38725 | 0.07558 | 20.63824 | 4.37199 | 0.60926 | 0.13795 | 0.35396 | 0.26883 | 19.64336 | 4.18291 | 23.57407 | 5.14177 | 0.20294 | 0.03482 | 10.45044 | 1.54993 | 0.11 | 0.16956 | 0.03973 | 0.02733 | 7.78834 | 0.97479 | 3.16667 | 4.04573
20.csv | 46% | 42.1 | 20.24074 | 45.96885 | 0.03093 | 41.50006 | 1.4559 | 46.64969 | 0.22132 | 0.54935 | 0.14787 | 1.94667 | 0.00952 | 326.84 | 1.20643 | 8.99024 | 0.70015 | 15.87037 | 2.26579 | 20.24074 | 3.87023 | 0.35696 | 0.0669 | 19.18999 | 3.82237 | 0.58667 | 0.15877 | 0.27655 | 0.19055 | 18.77456 | 3.66516 | 21.24074 | 3.89937 | 0.19321 | 0.03494 | 9.90855 | 1.49315 | 0.05259 | 0.102 | 0.03986 | 0.02189 | 7.92053 | 0.68025 | 3.11111 | 4.33358
21.csv | 46% | 51.2 | 23 | 45.94962 | 0.03274 | 42.02468 | 0.59084 | 46.6334 | 0.20122 | 0.5416 | 0.09758 | 1.95926 | 0.00381 | 327.78356 | 0.55212 | 8.92333 | 0.76062 | 15.7963 | 2.14018 | 23 | 5.04695 | 0.4063 | 0.08451 | 21.66929 | 3.81636 | 0.58889 | 0.15284 | 0.35477 | 0.23348 | 20.72187 | 3.66721 | 23.03704 | 4.80551 | 0.2114 | 0.03349 | 11.22028 | 1.54727 | 0.06667 | 0.07341 | 0.05281 | 0.034 | 7.8702 | 0.74932 | 2.51852 | 4.06894
22.csv | 48% | 53.4 | 20.88889 | 47.99679 | 0.04084 | 44.34652 | 1.25151 | 48.70256 | 0.22987 | 0.49809 | 0.18511 | 1.95444 | 0.00904 | 342.26776 | 1.22238 | 8.81789 | 0.70036 | 14.90741 | 1.307 | 20.88889 | 6.51751 | 0.38538 | 0.08223 | 20.56824 | 3.96167 | 0.60778 | 0.14091 | 0.3586 | 0.22523 | 19.76259 | 3.71897 | 20.77778 | 5.08296 | 0.20253 | 0.03541 | 10.47416 | 1.62254 | 0.06556 | 0.06306 | 0.04403 | 0.02314 | 7.74224 | 0.69343 | 1.51852 | 3.02655
23.csv | 48% | 50.3 | 19.96296 | 47.96288 | 0.02617 | 42.96974 | 0.44563 | 48.70083 | 0.22626 | 0.64564 | 0.05149 | 1.96 | 0 | 342.86715 | 0.3564 | 8.57532 | 0.90163 | 14.42593 | 1.47433 | 19.96296 | 7.23452 | 0.39584 | 0.10023 | 20.95355 | 4.00906 | 0.60296 | 0.14663 | 0.29746 | 0.20032 | 20.14137 | 3.88376 | 19.68519 | 5.50754 | 0.20368 | 0.03824 | 10.75393 | 1.67577 | 0.07444 | 0.10692 | 0.03542 | 0.02279 | 7.49987 | 0.89628 | 1.27778 | 2.96149
24.csv | 48% | 50.7 | 21.83333 | 47.97508 | 0.03982 | 43.56799 | 1.79829 | 48.69285 | 0.22619 | 0.56137 | 0.17783 | 1.96 | 0 | 342.98438 | 0.17129 | 8.64468 | 0.86665 | 14.42593 | 1.22246 | 21.83333 | 5.63262 | 0.40607 | 0.07194 | 22.06013 | 3.91578 | 0.58444 | 0.15928 | 0.32225 | 0.26722 | 21.10238 | 3.89769 | 22.42593 | 6.16931 | 0.22127 | 0.03763 | 11.71009 | 1.72768 | 0.07556 | 0.11089 | 0.03302 | 0.0198 | 7.58596 | 0.86365 | 1.64815 | 3.33737
25.csv | 50% | 59.2 | 19.72222 | 50.00687 | 0.02894 | 45.37814 | 0.38594 | 50.73009 | 0.22303 | 0.64826 | 0.05561 | 1.95963 | 0.00272 | 357.42197 | 0.54793 | 8.62179 | 0.8122 | 14.12963 | 1.01025 | 19.72222 | 5.19585 | 0.43008 | 0.06983 | 24.11427 | 4.18577 | 0.60148 | 0.14385 | 0.33296 | 0.2327 | 23.29807 | 4.18265 | 19.01852 | 3.25919 | 0.22367 | 0.03203 | 12.75929 | 1.78801 | 0.04185 | 0.04225 | 0.04244 | 0.02626 | 7.54118 | 0.80741 | 0.44444 | 1.40976
26.csv | 50% | 54.8 | 19.11111 | 49.99191 | 0.02408 | 45.37683 | 0.24997 | 50.70582 | 0.23607 | 0.69412 | 0.02768 | 1.96926 | 0.01007 | 358.30681 | 0.88051 | 8.49105 | 0.84907 | 14.92593 | 1.47753 | 19.11111 | 4.77283 | 0.40534 | 0.07076 | 22.88785 | 3.93087 | 0.59704 | 0.16708 | 0.32173 | 0.23503 | 22.25645 | 3.91312 | 19.25926 | 3.20486 | 0.2163 | 0.03483 | 12.03375 | 1.70494 | 0.05593 | 0.06632 | 0.0505 | 0.02694 | 7.39221 | 0.84289 | 1.14815 | 2.69456
27.csv | 50% | 47.4 | 17.2963 | 50.00871 | 0.05832 | 45.5306 | 1.39674 | 50.83829 | 0.25401 | 0.61444 | 0.22458 | 1.95333 | 0.00952 | 356.60885 | 1.39366 | 8.58791 | 0.83968 | 14.61111 | 1.10602 | 17.2963 | 3.66848 | 0.37951 | 0.06662 | 21.05005 | 3.79484 | 0.61963 | 0.15499 | 0.32547 | 0.24391 | 20.72547 | 3.64537 | 17.98148 | 2.98101 | 0.1991 | 0.03231 | 10.81541 | 1.79271 | 0.10963 | 0.17093 | 0.04266 | 0.02057 | 7.47801 | 0.82075 | 1.12963 | 2.37158
28.csv | 53% | 41 | 16.09259 | 52.09775 | 0.03498 | 47.92988 | 0.68777 | 52.81399 | 0.21344 | 0.57666 | 0.10124 | 1.96407 | 0.00981 | 372.26743 | 1.37969 | 8.41683 | 0.8266 | 13.92593 | 0.79745 | 16.09259 | 3.80798 | 0.38139 | 0.07607 | 21.70867 | 3.84132 | 0.59148 | 0.15989 | 0.3678 | 0.34193 | 21.32544 | 3.62472 | 16.57407 | 3.44006 | 0.202 | 0.03438 | 11.1131 | 1.88941 | 0.08593 | 0.16153 | 0.03008 | 0.02824 | 7.30195 | 0.81945 | 0.27778 | 1.43299
29.csv | 53% | 54.7 | 16.14815 | 52.10755 | 0.03989 | 47.22935 | 1.14012 | 52.8223 | 0.23515 | 0.60037 | 0.11377 | 1.95667 | 0.00752 | 371.64026 | 1.05115 | 8.22378 | 0.84858 | 14.01852 | 0.87934 | 16.14815 | 3.24129 | 0.39415 | 0.0759 | 21.95768 | 4.12338 | 0.60852 | 0.15543 | 0.33882 | 0.3025 | 21.58521 | 3.91623 | 16.90741 | 3.77314 | 0.20651 | 0.03383 | 11.32214 | 1.80051 | 0.05963 | 0.07891 | 0.03825 | 0.01801 | 7.09634 | 0.83573 | 0.38889 | 1.29464
30.csv | 53% | 51.9 | 17.03704 | 52.09259 | 0.03172 | 47.03887 | 0.68484 | 52.75055 | 0.19088 | 0.62293 | 0.0756 | 1.95963 | 0.00272 | 371.90909 | 0.67235 | 8.32672 | 0.92485 | 13.77778 | 0.71814 | 17.03704 | 4.94484 | 0.39625 | 0.0733 | 21.92344 | 3.84352 | 0.62741 | 0.12716 | 0.35771 | 0.26758 | 21.41152 | 3.86902 | 16.88889 | 3.29475 | 0.20923 | 0.03888 | 11.13812 | 1.5847 | 0.07259 | 0.11657 | 0.03454 | 0.01843 | 7.22173 | 0.91352 | 0.22222 | 0.94503
31.csv | 56% | 38.3 | 15.7963 | 54.13799 | 0.02397 | 48.77357 | 0.27136 | 54.89006 | 0.20905 | 0.69 | 0.02621 | 1.96 | 0 | 387.33586 | 0.18127 | 8.17489 | 0.73986 | 13.5 | 0.88488 | 15.7963 | 3.94481 | 0.428 | 0.08287 | 23.82901 | 3.66635 | 0.59889 | 0.17012 | 0.28139 | 0.22577 | 23.36634 | 3.48802 | 16.25926 | 3.55647 | 0.2201 | 0.03603 | 12.39473 | 1.88181 | 0.05741 | 0.10605 | 0.02054 | 0.01409 | 7.03905 | 0.73889 | 0.05556 | 0.30199
32.csv | 56% | 42.2 | 17.05556 | 54.16282 | 0.03731 | 49.08236 | 1.25919 | 54.87402 | 0.197 | 0.6236 | 0.12587 | 1.94889 | 0.01003 | 385.59928 | 1.58971 | 8.27206 | 0.74231 | 13.83333 | 0.8633 | 17.05556 | 3.62078 | 0.43623 | 0.0808 | 23.87309 | 3.83839 | 0.59111 | 0.17155 | 0.34837 | 0.34695 | 23.2204 | 3.62106 | 16.96296 | 3.42556 | 0.22591 | 0.03811 | 12.36217 | 2.00108 | 0.09185 | 0.16713 | 0.03876 | 0.02243 | 7.1288 | 0.73278 | 0.2037 | 0.85516
33.csv | 56% | 49.5 | 15.18519 | 54.14852 | 0.027 | 48.93582 | 0.70685 | 54.88471 | 0.2256 | 0.6428 | 0.07946 | 1.95963 | 0.00272 | 386.66515 | 0.67741 | 8.22938 | 0.82636 | 13.59259 | 0.78952 | 15.18519 | 2.92726 | 0.41198 | 0.07664 | 22.75343 | 3.84257 | 0.64185 | 0.12275 | 0.43936 | 0.83768 | 22.31455 | 3.61833 | 15.51852 | 2.79987 | 0.20846 | 0.0339 | 11.38286 | 1.92007 | 0.09148 | 0.16214 | 0.04976 | 0.08701 | 7.09458 | 0.8175 | 0 | 0
34.csv | 58% | 33.5 | 13.96296 | 56.1359 | 0.03457 | 50.49716 | 0.4839 | 56.88221 | 0.22546 | 0.69262 | 0.05367 | 1.96 | 0 | 401.28181 | 0.50876 | 8.02849 | 0.6809 | 13.07407 | 0.60973 | 13.96296 | 3.6444 | 0.4159 | 0.08316 | 24.34106 | 4.70762 | 0.59593 | 0.17511 | 0.40361 | 0.75309 | 23.97258 | 4.14563 | 15.25926 | 3.16934 | 0.22471 | 0.03282 | 12.9317 | 2.19388 | 0.06963 | 0.11872 | 0.03652 | 0.06602 | 6.85473 | 0.66867 | 0 | 0
35.csv | 58% | 46.7 | 14.59259 | 56.15911 | 0.04638 | 51.94191 | 1.47767 | 56.90352 | 0.22337 | 0.575 | 0.22932 | 1.9563 | 0.00875 | 401.1473 | 1.44023 | 7.91307 | 0.87037 | 13.38889 | 0.65637 | 14.59259 | 4.09564 | 0.42688 | 0.08006 | 23.76987 | 3.93416 | 0.64556 | 0.13589 | 0.39761 | 0.35505 | 23.34678 | 3.88998 | 14.18519 | 2.51842 | 0.21493 | 0.03475 | 11.88508 | 1.87205 | 0.10074 | 0.15531 | 0.06093 | 0.15095 | 6.74609 | 0.86298 | 0 | 0
36.csv | 58% | 39.4 | 13.75926 | 56.1389 | 0.03805 | 50.74992 | 1.53898 | 56.89373 | 0.25698 | 0.66952 | 0.18177 | 1.94852 | 0.00998 | 399.77008 | 1.59473 | 8.0291 | 0.78931 | 13.46296 | 0.5734 | 13.75926 | 3.06493 | 0.40656 | 0.07936 | 22.4943 | 3.73469 | 0.63741 | 0.14417 | 0.34966 | 0.2679 | 22.26521 | 3.60486 | 13.77778 | 2.34454 | 0.20505 | 0.03064 | 11.55573 | 2.02846 | 0.07074 | 0.11352 | 0.03683 | 0.02246 | 6.84918 | 0.78282 | 0 | 0
37.csv | 60% | 38.1 | 12.72222 | 58.15111 | 0.04583 | 53.11702 | 1.55204 | 58.89609 | 0.2248 | 0.71634 | 0.15717 | 1.96889 | 0.01003 | 416.48941 | 1.71749 | 7.79294 | 0.76672 | 13.51852 | 0.69338 | 12.72222 | 3.1167 | 0.41761 | 0.08946 | 23.4433 | 5.14028 | 0.64444 | 0.13546 | 0.41636 | 0.44256 | 23.27204 | 4.84142 | 12.83333 | 1.99764 | 0.20835 | 0.0343 | 11.58941 | 1.9918 | 0.08852 | 0.15713 | 0.02846 | 0.03673 | 6.62168 | 0.75875 | 0 | 0
38.csv | 60% | 42 | 13.44444 | 58.15751 | 0.0473 | 53.52529 | 0.94851 | 58.93229 | 0.21844 | 0.66902 | 0.12287 | 1.96963 | 0.01009 | 416.62009 | 1.47179 | 7.73739 | 0.78947 | 13.44444 | 0.71814 | 13.44444 | 3.11822 | 0.43264 | 0.08669 | 24.21381 | 4.15099 | 0.60741 | 0.14928 | 0.34671 | 0.33641 | 23.95548 | 4.03582 | 13.7963 | 2.8176 | 0.22048 | 0.03486 | 12.21812 | 1.80279 | 0.05778 | 0.1243 | 0.02309 | 0.0147 | 6.56584 | 0.78887 | 0 | 0
39.csv | 60% | 41.8 | 12.68519 | 58.13589 | 0.03449 | 51.62719 | 0.72883 | 58.88037 | 0.22872 | 0.7827 | 0.07634 | 1.96 | 0 | 416.2138 | 0.23233 | 7.90002 | 0.6664 | 12.92593 | 0.57796 | 12.68519 | 3.2669 | 0.42123 | 0.08969 | 24.01977 | 4.63767 | 0.62222 | 0.14504 | 0.32417 | 0.26269 | 23.83341 | 4.56594 | 13.18519 | 2.76142 | 0.21941 | 0.03443 | 12.11597 | 1.80205 | 0.0437 | 0.05155 | 0.03007 | 0.01656 | 6.71552 | 0.65904 | 0 | 0
17
-0.8296719

## Sheet2
실인장
m. VIS Peak_MEAN | 0.8586648 | 0.7373052 | 2
g. NIR Peak_MEAN | 0.8467824 | 0.7170404 | 5
n. 기준선 이상 VIS 신호 면적_MEAN | 0.8460113 | 0.7157352 | 7
h. 기준선 이상 NIR 신호 면적_MEAN | 0.8446058 | 0.713359 | 8
j. 구간 면적_MEAN | 0.8384372 | 0.7029769 | 9
d. BR Peak_STD | 0.7204066 | 0.5189857 | 13
m. VIS Peak_STD | 0.7157392 | 0.5122827 | 14
c. LO 면적_MEAN | 0.7045887 | 0.4964452 | 16
a_1. LO height MEAN_MEAN | 0.7022157 | 0.4931069 | 17
a_3. LO height Peak_MEAN | 0.7020411 | 0.4928618 | 18
a_2. LO height MIN_MEAN | 0.7019285 | 0.4927037 | 19
n. 기준선 이상 VIS 신호 면적_STD | 0.6310622 | 0.3982395 | 20
h. 기준선 이상 NIR 신호 면적_STD | 0.6263997 | 0.3923766 | 21
j. 구간 면적_STD | 0.6260616 | 0.3919532 | 22
b. LO FWHM_MEAN | 0.5743865 | 0.3299198 | 24
a_4. LO height STD_MEAN | 0.5722034 | 0.3274167 | 25
i_2. NIR 남은 신호 면적_MEAN | 0.3775285 | 0.1425277 | 26
g. NIR Peak_STD | 0.3632394 | 0.1319428 | 27
i_2. NIR 남은 신호 면적_STD | 0.3584138 | 0.1284605 | 28
a_1. LO height MEAN_STD | 0.2899548 | 0.08407376 | 30
a_4. LO height STD_STD | 0.270269 | 0.07304536 | 31
a_2. LO height MIN_STD | 0.2356332 | 0.05552299 | 32
i_1. NIR 남은 신호 길이_MEAN | 0.2233461 | 0.04988347 | 33
o_1. VIS 남은 신호 길이_STD | 0.1245617 | 0.01551562 | 37
i_1. NIR 남은 신호 길이_STD | 0.1019903 | 0.01040202 | 38
c. LO 면적_STD | 0.07903463 | 0.006246473 | 40
o_2. VIS 남은 신호 면적_STD | 0.006613348 | 4.373638e-05 | 42
p. BR GAP (peak LO off)_STD | -0.04460254 | 0.001989387 | 41
a_3. LO height Peak_STD | -0.09195801 | 0.008456275 | 39
p. BR GAP (peak LO off)_MEAN | -0.1598731 | 0.02555941 | 36
b. LO FWHM_STD | -0.2129941 | 0.04536649 | 35
o_2. VIS 남은 신호 면적_MEAN | -0.220776 | 0.04874203 | 34
o_1. VIS 남은 신호 길이_MEAN | -0.3092605 | 0.09564204 | 29
d. BR Peak_MEAN | -0.5847423 | 0.3419235 | 23
f. NIR Time_STD | -0.7071352 | 0.5000402 | 15
k. VIS Time_STD | -0.7537122 | 0.5680821 | 12
k. VIS Time_MEAN | -0.8262622 | 0.6827093 | 11
f. NIR Time_MEAN | -0.8296719 | 0.6883554 | 10
s.BR 9.5over_길이_STD | -0.8462414 | 0.7161244 | 6
e. BR Peak 시간_MEAN | -0.8529868 | 0.7275864 | 4
e. BR Peak 시간_STD | -0.8559592 | 0.7326662 | 3
s.BR 9.5over_길이_MEAN | -0.8626574 | 0.7441779 | 1
실인장

## Sheet1
실인장 | a_1. LO height MEAN_MEAN | a_1. LO height MEAN_STD | a_2. LO height MIN_MEAN | a_2. LO height MIN_STD | a_3. LO height Peak_MEAN | a_3. LO height Peak_STD | a_4. LO height STD_MEAN | a_4. LO height STD_STD | b. LO FWHM_MEAN | b. LO FWHM_STD | c. LO 면적_MEAN | c. LO 면적_STD | d. BR Peak_MEAN | d. BR Peak_STD | e. BR Peak 시간_MEAN | e. BR Peak 시간_STD | f. NIR Time_MEAN | f. NIR Time_STD | g. NIR Peak_MEAN | g. NIR Peak_STD | h. 기준선 이상 NIR 신호 면적_MEAN | h. 기준선 이상 NIR 신호 면적_STD | i_1. NIR 남은 신호 길이_MEAN | i_1. NIR 남은 신호 길이_STD | i_2. NIR 남은 신호 면적_MEAN | i_2. NIR 남은 신호 면적_STD | j. 구간 면적_MEAN | j. 구간 면적_STD | k. VIS Time_MEAN | k. VIS Time_STD | m. VIS Peak_MEAN | m. VIS Peak_STD | n. 기준선 이상 VIS 신호 면적_MEAN | n. 기준선 이상 VIS 신호 면적_STD | o_1. VIS 남은 신호 길이_MEAN | o_1. VIS 남은 신호 길이_STD | o_2. VIS 남은 신호 면적_MEAN | o_2. VIS 남은 신호 면적_STD | p. BR GAP (peak LO off)_MEAN | p. BR GAP (peak LO off)_STD | s.BR 9.5over_길이_MEAN | s.BR 9.5over_길이_STD
6.4 | 33.82565 | 0.03111 | 30.8916 | 0.9426 | 34.44525 | 0.19489 | 0.41023 | 0.08226 | 1.94815 | 0.00992 | 240.20251 | 0.91825 | 9.4581 | 0.48484 | 31.94444 | 13.61661 | 56.90741 | 12.58371 | 0.22002 | 0.07268 | 7.8672 | 2.74121 | 0.4537 | 0.17705 | 0.15703 | 0.08115 | 6.36584 | 2.53856 | 62.92593 | 13.50591 | 0.11545 | 0.02057 | 3.69566 | 0.92321 | 0.06741 | 0.0647 | 0.04925 | 0.01926 | 7.12555 | 1.13949 | 27.03704 | 22.22014
14.5 | 33.8192 | 0.0264 | 30.33103 | 0.66243 | 34.49405 | 0.22833 | 0.45527 | 0.0557 | 1.94296 | 0.00717 | 239.75004 | 0.56968 | 9.34908 | 0.60572 | 28.42593 | 11.78519 | 58.90741 | 13.60531 | 0.22524 | 0.07365 | 7.93032 | 2.88968 | 0.46556 | 0.17974 | 0.14938 | 0.0862 | 6.24202 | 2.86023 | 61.96296 | 15.59144 | 0.11894 | 0.0303 | 3.82786 | 1.45209 | 0.04148 | 0.0128 | 0.05157 | 0.02412 | 7.05628 | 1.28366 | 20.53704 | 21.37422
5 | 33.81871 | 0.03212 | 30.13702 | 0.48128 | 34.49034 | 0.23782 | 0.48668 | 0.06472 | 1.94037 | 0.00272 | 239.75834 | 0.45698 | 9.3624 | 0.70359 | 33.27778 | 16.83596 | 59.51852 | 12.59641 | 0.22381 | 0.06931 | 8.04336 | 3.37443 | 0.46815 | 0.19369 | 0.20028 | 0.28466 | 6.31648 | 3.31328 | 64 | 13.85913 | 0.1177 | 0.01761 | 3.74627 | 1.14923 | 0.08111 | 0.16798 | 0.04808 | 0.10407 | 7.0549 | 1.10694 | 26.87037 | 24.42474
9.2 | 35.80195 | 0.02394 | 32.42348 | 0.8482 | 36.46752 | 0.23304 | 0.44042 | 0.08108 | 1.94889 | 0.01003 | 254.40946 | 0.90278 | 9.36637 | 0.5891 | 26.2963 | 10.58234 | 45.25926 | 9.34695 | 0.27266 | 0.06623 | 11.75729 | 2.76942 | 0.66778 | 0.10699 | 0.3321 | 0.10715 | 10.30982 | 2.79817 | 45.42593 | 9.79527 | 0.14295 | 0.03354 | 5.85868 | 1.18429 | 0.11926 | 0.11765 | 0.05463 | 0.03121 | 7.92448 | 0.63092 | 17.92593 | 17.26033
10.5 | 35.79315 | 0.02852 | 32.52032 | 0.40209 | 36.49212 | 0.23247 | 0.46595 | 0.05773 | 1.95926 | 0.00381 | 254.87398 | 0.36058 | 9.3236 | 0.65313 | 25.7963 | 9.04367 | 45.12963 | 9.02835 | 0.27032 | 0.06231 | 11.59234 | 3.06893 | 0.66259 | 0.09705 | 0.33593 | 0.1344 | 10.26507 | 3.08778 | 44.98148 | 9.79698 | 0.1413 | 0.02131 | 5.79512 | 1.13079 | 0.11704 | 0.10134 | 0.05616 | 0.04054 | 7.86126 | 0.61654 | 18.42593 | 16.4851
8 | 35.80625 | 0.02668 | 32.72158 | 0.46869 | 36.45172 | 0.22516 | 0.40365 | 0.04921 | 1.94778 | 0.01058 | 254.44078 | 0.91439 | 9.26581 | 0.62378 | 23.37037 | 7.39019 | 46.31481 | 11.40643 | 0.28645 | 0.07583 | 12.29587 | 3.42992 | 0.66111 | 0.10507 | 0.34676 | 0.15849 | 10.65759 | 3.54444 | 45.55556 | 10.8152 | 0.1475 | 0.02512 | 6.06817 | 1.12742 | 0.11 | 0.09435 | 0.04095 | 0.02023 | 7.8899 | 0.64935 | 13.98148 | 15.46327
21.2 | 37.75721 | 0.02555 | 34.03559 | 0.41605 | 38.43713 | 0.23733 | 0.48576 | 0.05716 | 1.94111 | 0.00462 | 267.90554 | 0.54321 | 9.22485 | 0.82082 | 21.22222 | 5.99895 | 36.57407 | 6.71692 | 0.30243 | 0.0636 | 14.30196 | 2.77012 | 0.66296 | 0.09816 | 0.38348 | 0.16258 | 13.04648 | 2.67805 | 36.48148 | 6.17891 | 0.15868 | 0.02746 | 7.20427 | 1.18446 | 0.1237 | 0.11247 | 0.05218 | 0.02553 | 8.05883 | 0.81596 | 12.75926 | 11.58225
21.7 | 37.74343 | 0.02659 | 34.17225 | 0.54842 | 38.42914 | 0.24277 | 0.51376 | 0.09945 | 1.95704 | 0.00717 | 268.81714 | 0.49074 | 9.35447 | 0.70539 | 23.53704 | 7.17888 | 37.25926 | 6.96131 | 0.30498 | 0.06011 | 14.05932 | 2.78826 | 0.62259 | 0.13949 | 0.36788 | 0.16924 | 12.81922 | 2.84218 | 37.07407 | 6.09625 | 0.15456 | 0.02333 | 6.89477 | 0.85736 | 0.13 | 0.09649 | 0.05991 | 0.02303 | 8.19925 | 0.71002 | 14.27778 | 10.83394
19.9 | 37.74223 | 0.03197 | 34.25017 | 1.03734 | 38.43885 | 0.22596 | 0.50828 | 0.1171 | 1.95963 | 0.00272 | 269.39745 | 0.48114 | 9.34665 | 0.50037 | 22.16667 | 7.06773 | 35.51852 | 6.65523 | 0.29895 | 0.06527 | 14.43118 | 3.00179 | 0.65704 | 0.11303 | 0.42869 | 0.22943 | 13.24032 | 2.793 | 35.98148 | 5.7511 | 0.15581 | 0.01978 | 7.14243 | 0.92069 | 0.14444 | 0.10379 | 0.06103 | 0.02593 | 8.19226 | 0.50357 | 11.46296 | 11.14351
35.3 | 39.73746 | 0.02554 | 37.05697 | 0.71794 | 40.39077 | 0.17782 | 0.38858 | 0.06377 | 1.95741 | 0.00678 | 283.36526 | 0.76329 | 9.26923 | 0.65388 | 20.35185 | 4.9303 | 31.72222 | 6.70797 | 0.32489 | 0.06931 | 16.05379 | 2.80903 | 0.64 | 0.11994 | 0.37695 | 0.23174 | 14.91068 | 2.54042 | 31.44444 | 5.63569 | 0.16989 | 0.03083 | 8.07042 | 1.24638 | 0.13481 | 0.11798 | 0.05781 | 0.03436 | 8.20648 | 0.6517 | 9.74074 | 8.89813
28.8 | 39.72593 | 0.02376 | 36.19155 | 0.51306 | 40.37736 | 0.19743 | 0.44811 | 0.05009 | 1.9463 | 0.01015 | 282.37177 | 0.88709 | 9.1271 | 0.77849 | 19 | 4.59696 | 31.94444 | 6.44107 | 0.33557 | 0.08125 | 16.37981 | 3.50922 | 0.63852 | 0.12767 | 0.36753 | 0.22211 | 15.17846 | 3.25053 | 31.2963 | 5.59862 | 0.17673 | 0.03354 | 8.17835 | 1.05599 | 0.11074 | 0.1175 | 0.04839 | 0.02534 | 8.06167 | 0.76932 | 8.48148 | 9.05068
27.9 | 39.7231 | 0.02405 | 35.98873 | 0.37388 | 40.451 | 0.26947 | 0.4794 | 0.04187 | 1.94111 | 0.00604 | 282.00781 | 0.50665 | 9.27684 | 0.65117 | 20.68519 | 5.75219 | 33.96296 | 10.33398 | 0.34568 | 0.07922 | 16.24483 | 3.22485 | 0.63593 | 0.12675 | 0.34446 | 0.199 | 14.72877 | 3.33728 | 32 | 5.28079 | 0.18033 | 0.02613 | 8.21148 | 1.04848 | 0.07667 | 0.07359 | 0.05497 | 0.01808 | 8.21844 | 0.63713 | 10 | 9.46692
42.4 | 41.80213 | 0.02566 | 38.16618 | 0.56053 | 42.4522 | 0.21326 | 0.47047 | 0.07407 | 1.95481 | 0.00966 | 297.89047 | 1.10797 | 9.09055 | 0.79375 | 18.81481 | 3.98144 | 28.09259 | 4.67942 | 0.37038 | 0.07782 | 19.00078 | 3.74734 | 0.63037 | 0.12671 | 0.32482 | 0.12241 | 17.99507 | 3.5039 | 29.75926 | 6.28846 | 0.19947 | 0.02846 | 10.14516 | 1.2824 | 0.08679 | 0.11374 | 0.05874 | 0.03352 | 8.07088 | 0.78857 | 6.31481 | 6.90317
47.5 | 41.76864 | 0.03441 | 37.25584 | 1.09026 | 42.45952 | 0.2277 | 0.59931 | 0.10294 | 1.96 | 0 | 298.49752 | 0.18265 | 9.09897 | 0.83189 | 17.7037 | 3.57997 | 27.66667 | 7.27363 | 0.36509 | 0.07247 | 18.3545 | 3.07698 | 0.62963 | 0.12677 | 0.42462 | 0.52584 | 17.17116 | 2.99842 | 27.22222 | 5.58187 | 0.19061 | 0.02771 | 9.22152 | 1.17298 | 0.11889 | 0.15034 | 0.06494 | 0.04245 | 8.06924 | 0.82423 | 6.5 | 6.97367
45.6 | 41.76851 | 0.02519 | 37.17159 | 1.0049 | 42.47343 | 0.23302 | 0.60867 | 0.09482 | 1.96 | 0 | 298.50071 | 0.18757 | 9.1309 | 0.78076 | 17.62963 | 3.3438 | 28.14815 | 6.44983 | 0.37252 | 0.0695 | 19.28312 | 3.74538 | 0.65259 | 0.11501 | 0.38495 | 0.32151 | 18.09589 | 3.55671 | 27.88889 | 5.37523 | 0.19694 | 0.03276 | 10.24083 | 1.46434 | 0.12407 | 0.17162 | 0.0813 | 0.08049 | 8.10133 | 0.77304 | 5.90741 | 6.65673
47.1 | 43.90509 | 0.02493 | 40.57516 | 0.32636 | 44.59245 | 0.225 | 0.42936 | 0.03006 | 1.95963 | 0.00272 | 313.45228 | 0.33761 | 9.04322 | 0.69686 | 16.24074 | 1.98993 | 25.68519 | 7.99487 | 0.37328 | 0.06953 | 19.33977 | 3.43735 | 0.64185 | 0.12704 | 0.40546 | 0.27905 | 18.29147 | 3.57814 | 25.7037 | 6.68603 | 0.19562 | 0.04357 | 9.79218 | 1.61327 | 0.11815 | 0.16175 | 0.05926 | 0.0678 | 8.00909 | 0.69755 | 3.37037 | 4.88469
36 | 43.90758 | 0.02106 | 40.81854 | 0.21203 | 44.563 | 0.23426 | 0.40247 | 0.0203 | 1.96 | 0 | 313.54473 | 0.14954 | 8.9733 | 0.786 | 16.83333 | 3.08832 | 25.40741 | 8.47531 | 0.36975 | 0.06981 | 19.11391 | 3.49591 | 0.65519 | 0.12444 | 0.36618 | 0.18653 | 18.10309 | 3.5958 | 24.48148 | 4.9172 | 0.19572 | 0.03259 | 9.69979 | 1.58974 | 0.09185 | 0.12789 | 0.04383 | 0.02481 | 7.93543 | 0.77064 | 4.01852 | 5.31104
21.2 | 43.87573 | 0.03011 | 39.45484 | 0.63492 | 44.5788 | 0.22804 | 0.56789 | 0.08438 | 1.94704 | 0.00964 | 311.96455 | 1.09757 | 8.98293 | 0.73289 | 16.62963 | 2.76976 | 25.81481 | 6.1278 | 0.38356 | 0.0678 | 20.15926 | 3.49378 | 0.6037 | 0.15132 | 0.35508 | 0.24749 | 19.12742 | 3.42961 | 26.12963 | 5.48427 | 0.20318 | 0.03347 | 10.61152 | 1.60027 | 0.09407 | 0.1175 | 0.05607 | 0.02669 | 7.95245 | 0.72196 | 3.57407 | 5.20378
50.8 | 45.93967 | 0.02701 | 40.48375 | 0.62574 | 46.67725 | 0.21906 | 0.66611 | 0.06499 | 1.95963 | 0.00272 | 328.3509 | 0.50394 | 8.83948 | 0.99251 | 15.85185 | 1.84705 | 23.42593 | 6.43869 | 0.38725 | 0.07558 | 20.63824 | 4.37199 | 0.60926 | 0.13795 | 0.35396 | 0.26883 | 19.64336 | 4.18291 | 23.57407 | 5.14177 | 0.20294 | 0.03482 | 10.45044 | 1.54993 | 0.11 | 0.16956 | 0.03973 | 0.02733 | 7.78834 | 0.97479 | 3.16667 | 4.04573
42.1 | 45.96885 | 0.03093 | 41.50006 | 1.4559 | 46.64969 | 0.22132 | 0.54935 | 0.14787 | 1.94667 | 0.00952 | 326.84 | 1.20643 | 8.99024 | 0.70015 | 15.87037 | 2.26579 | 20.24074 | 3.87023 | 0.35696 | 0.0669 | 19.18999 | 3.82237 | 0.58667 | 0.15877 | 0.27655 | 0.19055 | 18.77456 | 3.66516 | 21.24074 | 3.89937 | 0.19321 | 0.03494 | 9.90855 | 1.49315 | 0.05259 | 0.102 | 0.03986 | 0.02189 | 7.92053 | 0.68025 | 3.11111 | 4.33358
51.2 | 45.94962 | 0.03274 | 42.02468 | 0.59084 | 46.6334 | 0.20122 | 0.5416 | 0.09758 | 1.95926 | 0.00381 | 327.78356 | 0.55212 | 8.92333 | 0.76062 | 15.7963 | 2.14018 | 23 | 5.04695 | 0.4063 | 0.08451 | 21.66929 | 3.81636 | 0.58889 | 0.15284 | 0.35477 | 0.23348 | 20.72187 | 3.66721 | 23.03704 | 4.80551 | 0.2114 | 0.03349 | 11.22028 | 1.54727 | 0.06667 | 0.07341 | 0.05281 | 0.034 | 7.8702 | 0.74932 | 2.51852 | 4.06894
53.4 | 47.99679 | 0.04084 | 44.34652 | 1.25151 | 48.70256 | 0.22987 | 0.49809 | 0.18511 | 1.95444 | 0.00904 | 342.26776 | 1.22238 | 8.81789 | 0.70036 | 14.90741 | 1.307 | 20.88889 | 6.51751 | 0.38538 | 0.08223 | 20.56824 | 3.96167 | 0.60778 | 0.14091 | 0.3586 | 0.22523 | 19.76259 | 3.71897 | 20.77778 | 5.08296 | 0.20253 | 0.03541 | 10.47416 | 1.62254 | 0.06556 | 0.06306 | 0.04403 | 0.02314 | 7.74224 | 0.69343 | 1.51852 | 3.02655
50.3 | 47.96288 | 0.02617 | 42.96974 | 0.44563 | 48.70083 | 0.22626 | 0.64564 | 0.05149 | 1.96 | 0 | 342.86715 | 0.3564 | 8.57532 | 0.90163 | 14.42593 | 1.47433 | 19.96296 | 7.23452 | 0.39584 | 0.10023 | 20.95355 | 4.00906 | 0.60296 | 0.14663 | 0.29746 | 0.20032 | 20.14137 | 3.88376 | 19.68519 | 5.50754 | 0.20368 | 0.03824 | 10.75393 | 1.67577 | 0.07444 | 0.10692 | 0.03542 | 0.02279 | 7.49987 | 0.89628 | 1.27778 | 2.96149
50.7 | 47.97508 | 0.03982 | 43.56799 | 1.79829 | 48.69285 | 0.22619 | 0.56137 | 0.17783 | 1.96 | 0 | 342.98438 | 0.17129 | 8.64468 | 0.86665 | 14.42593 | 1.22246 | 21.83333 | 5.63262 | 0.40607 | 0.07194 | 22.06013 | 3.91578 | 0.58444 | 0.15928 | 0.32225 | 0.26722 | 21.10238 | 3.89769 | 22.42593 | 6.16931 | 0.22127 | 0.03763 | 11.71009 | 1.72768 | 0.07556 | 0.11089 | 0.03302 | 0.0198 | 7.58596 | 0.86365 | 1.64815 | 3.33737
59.2 | 50.00687 | 0.02894 | 45.37814 | 0.38594 | 50.73009 | 0.22303 | 0.64826 | 0.05561 | 1.95963 | 0.00272 | 357.42197 | 0.54793 | 8.62179 | 0.8122 | 14.12963 | 1.01025 | 19.72222 | 5.19585 | 0.43008 | 0.06983 | 24.11427 | 4.18577 | 0.60148 | 0.14385 | 0.33296 | 0.2327 | 23.29807 | 4.18265 | 19.01852 | 3.25919 | 0.22367 | 0.03203 | 12.75929 | 1.78801 | 0.04185 | 0.04225 | 0.04244 | 0.02626 | 7.54118 | 0.80741 | 0.44444 | 1.40976
54.8 | 49.99191 | 0.02408 | 45.37683 | 0.24997 | 50.70582 | 0.23607 | 0.69412 | 0.02768 | 1.96926 | 0.01007 | 358.30681 | 0.88051 | 8.49105 | 0.84907 | 14.92593 | 1.47753 | 19.11111 | 4.77283 | 0.40534 | 0.07076 | 22.88785 | 3.93087 | 0.59704 | 0.16708 | 0.32173 | 0.23503 | 22.25645 | 3.91312 | 19.25926 | 3.20486 | 0.2163 | 0.03483 | 12.03375 | 1.70494 | 0.05593 | 0.06632 | 0.0505 | 0.02694 | 7.39221 | 0.84289 | 1.14815 | 2.69456
47.4 | 50.00871 | 0.05832 | 45.5306 | 1.39674 | 50.83829 | 0.25401 | 0.61444 | 0.22458 | 1.95333 | 0.00952 | 356.60885 | 1.39366 | 8.58791 | 0.83968 | 14.61111 | 1.10602 | 17.2963 | 3.66848 | 0.37951 | 0.06662 | 21.05005 | 3.79484 | 0.61963 | 0.15499 | 0.32547 | 0.24391 | 20.72547 | 3.64537 | 17.98148 | 2.98101 | 0.1991 | 0.03231 | 10.81541 | 1.79271 | 0.10963 | 0.17093 | 0.04266 | 0.02057 | 7.47801 | 0.82075 | 1.12963 | 2.37158
41 | 52.09775 | 0.03498 | 47.92988 | 0.68777 | 52.81399 | 0.21344 | 0.57666 | 0.10124 | 1.96407 | 0.00981 | 372.26743 | 1.37969 | 8.41683 | 0.8266 | 13.92593 | 0.79745 | 16.09259 | 3.80798 | 0.38139 | 0.07607 | 21.70867 | 3.84132 | 0.59148 | 0.15989 | 0.3678 | 0.34193 | 21.32544 | 3.62472 | 16.57407 | 3.44006 | 0.202 | 0.03438 | 11.1131 | 1.88941 | 0.08593 | 0.16153 | 0.03008 | 0.02824 | 7.30195 | 0.81945 | 0.27778 | 1.43299
54.7 | 52.10755 | 0.03989 | 47.22935 | 1.14012 | 52.8223 | 0.23515 | 0.60037 | 0.11377 | 1.95667 | 0.00752 | 371.64026 | 1.05115 | 8.22378 | 0.84858 | 14.01852 | 0.87934 | 16.14815 | 3.24129 | 0.39415 | 0.0759 | 21.95768 | 4.12338 | 0.60852 | 0.15543 | 0.33882 | 0.3025 | 21.58521 | 3.91623 | 16.90741 | 3.77314 | 0.20651 | 0.03383 | 11.32214 | 1.80051 | 0.05963 | 0.07891 | 0.03825 | 0.01801 | 7.09634 | 0.83573 | 0.38889 | 1.29464
51.9 | 52.09259 | 0.03172 | 47.03887 | 0.68484 | 52.75055 | 0.19088 | 0.62293 | 0.0756 | 1.95963 | 0.00272 | 371.90909 | 0.67235 | 8.32672 | 0.92485 | 13.77778 | 0.71814 | 17.03704 | 4.94484 | 0.39625 | 0.0733 | 21.92344 | 3.84352 | 0.62741 | 0.12716 | 0.35771 | 0.26758 | 21.41152 | 3.86902 | 16.88889 | 3.29475 | 0.20923 | 0.03888 | 11.13812 | 1.5847 | 0.07259 | 0.11657 | 0.03454 | 0.01843 | 7.22173 | 0.91352 | 0.22222 | 0.94503
38.3 | 54.13799 | 0.02397 | 48.77357 | 0.27136 | 54.89006 | 0.20905 | 0.69 | 0.02621 | 1.96 | 0 | 387.33586 | 0.18127 | 8.17489 | 0.73986 | 13.5 | 0.88488 | 15.7963 | 3.94481 | 0.428 | 0.08287 | 23.82901 | 3.66635 | 0.59889 | 0.17012 | 0.28139 | 0.22577 | 23.36634 | 3.48802 | 16.25926 | 3.55647 | 0.2201 | 0.03603 | 12.39473 | 1.88181 | 0.05741 | 0.10605 | 0.02054 | 0.01409 | 7.03905 | 0.73889 | 0.05556 | 0.30199
42.2 | 54.16282 | 0.03731 | 49.08236 | 1.25919 | 54.87402 | 0.197 | 0.6236 | 0.12587 | 1.94889 | 0.01003 | 385.59928 | 1.58971 | 8.27206 | 0.74231 | 13.83333 | 0.8633 | 17.05556 | 3.62078 | 0.43623 | 0.0808 | 23.87309 | 3.83839 | 0.59111 | 0.17155 | 0.34837 | 0.34695 | 23.2204 | 3.62106 | 16.96296 | 3.42556 | 0.22591 | 0.03811 | 12.36217 | 2.00108 | 0.09185 | 0.16713 | 0.03876 | 0.02243 | 7.1288 | 0.73278 | 0.2037 | 0.85516
49.5 | 54.14852 | 0.027 | 48.93582 | 0.70685 | 54.88471 | 0.2256 | 0.6428 | 0.07946 | 1.95963 | 0.00272 | 386.66515 | 0.67741 | 8.22938 | 0.82636 | 13.59259 | 0.78952 | 15.18519 | 2.92726 | 0.41198 | 0.07664 | 22.75343 | 3.84257 | 0.64185 | 0.12275 | 0.43936 | 0.83768 | 22.31455 | 3.61833 | 15.51852 | 2.79987 | 0.20846 | 0.0339 | 11.38286 | 1.92007 | 0.09148 | 0.16214 | 0.04976 | 0.08701 | 7.09458 | 0.8175 | 0 | 0
33.5 | 56.1359 | 0.03457 | 50.49716 | 0.4839 | 56.88221 | 0.22546 | 0.69262 | 0.05367 | 1.96 | 0 | 401.28181 | 0.50876 | 8.02849 | 0.6809 | 13.07407 | 0.60973 | 13.96296 | 3.6444 | 0.4159 | 0.08316 | 24.34106 | 4.70762 | 0.59593 | 0.17511 | 0.40361 | 0.75309 | 23.97258 | 4.14563 | 15.25926 | 3.16934 | 0.22471 | 0.03282 | 12.9317 | 2.19388 | 0.06963 | 0.11872 | 0.03652 | 0.06602 | 6.85473 | 0.66867 | 0 | 0
46.7 | 56.15911 | 0.04638 | 51.94191 | 1.47767 | 56.90352 | 0.22337 | 0.575 | 0.22932 | 1.9563 | 0.00875 | 401.1473 | 1.44023 | 7.91307 | 0.87037 | 13.38889 | 0.65637 | 14.59259 | 4.09564 | 0.42688 | 0.08006 | 23.76987 | 3.93416 | 0.64556 | 0.13589 | 0.39761 | 0.35505 | 23.34678 | 3.88998 | 14.18519 | 2.51842 | 0.21493 | 0.03475 | 11.88508 | 1.87205 | 0.10074 | 0.15531 | 0.06093 | 0.15095 | 6.74609 | 0.86298 | 0 | 0
39.4 | 56.1389 | 0.03805 | 50.74992 | 1.53898 | 56.89373 | 0.25698 | 0.66952 | 0.18177 | 1.94852 | 0.00998 | 399.77008 | 1.59473 | 8.0291 | 0.78931 | 13.46296 | 0.5734 | 13.75926 | 3.06493 | 0.40656 | 0.07936 | 22.4943 | 3.73469 | 0.63741 | 0.14417 | 0.34966 | 0.2679 | 22.26521 | 3.60486 | 13.77778 | 2.34454 | 0.20505 | 0.03064 | 11.55573 | 2.02846 | 0.07074 | 0.11352 | 0.03683 | 0.02246 | 6.84918 | 0.78282 | 0 | 0
38.1 | 58.15111 | 0.04583 | 53.11702 | 1.55204 | 58.89609 | 0.2248 | 0.71634 | 0.15717 | 1.96889 | 0.01003 | 416.48941 | 1.71749 | 7.79294 | 0.76672 | 13.51852 | 0.69338 | 12.72222 | 3.1167 | 0.41761 | 0.08946 | 23.4433 | 5.14028 | 0.64444 | 0.13546 | 0.41636 | 0.44256 | 23.27204 | 4.84142 | 12.83333 | 1.99764 | 0.20835 | 0.0343 | 11.58941 | 1.9918 | 0.08852 | 0.15713 | 0.02846 | 0.03673 | 6.62168 | 0.75875 | 0 | 0
42 | 58.15751 | 0.0473 | 53.52529 | 0.94851 | 58.93229 | 0.21844 | 0.66902 | 0.12287 | 1.96963 | 0.01009 | 416.62009 | 1.47179 | 7.73739 | 0.78947 | 13.44444 | 0.71814 | 13.44444 | 3.11822 | 0.43264 | 0.08669 | 24.21381 | 4.15099 | 0.60741 | 0.14928 | 0.34671 | 0.33641 | 23.95548 | 4.03582 | 13.7963 | 2.8176 | 0.22048 | 0.03486 | 12.21812 | 1.80279 | 0.05778 | 0.1243 | 0.02309 | 0.0147 | 6.56584 | 0.78887 | 0 | 0
41.8 | 58.13589 | 0.03449 | 51.62719 | 0.72883 | 58.88037 | 0.22872 | 0.7827 | 0.07634 | 1.96 | 0 | 416.2138 | 0.23233 | 7.90002 | 0.6664 | 12.92593 | 0.57796 | 12.68519 | 3.2669 | 0.42123 | 0.08969 | 24.01977 | 4.63767 | 0.62222 | 0.14504 | 0.32417 | 0.26269 | 23.83341 | 4.56594 | 13.18519 | 2.76142 | 0.21941 | 0.03443 | 12.11597 | 1.80205 | 0.0437 | 0.05155 | 0.03007 | 0.01656 | 6.71552 | 0.65904 | 0 | 0