## 차트
[5 empty] | 인장강도와 상관 | 제곱 | 순위
g. NIR Peak_MEAN |  |  |  | k. VIS Time_STD | -0.9466922 | 0.896226 | 1 | 30
| 19 |  |  | f. NIR Time_STD | -0.9238192 | 0.8534418 | 2 | 18
|  |  |  | p. BR GAP (peak LO off)_STD | -0.9111879 | 0.8302633 | 3 | 40
|  |  |  | e. BR Peak 시간_STD | -0.9043701 | 0.8178852 | 4 | 16
|  |  |  | p. BR GAP (peak LO off)_MEAN | 0.9002752 | 0.8104954 | 5 | 39
|  |  |  | e. BR Peak 시간_MEAN | -0.8759525 | 0.7672928 | 6 | 15
|  |  |  | s.BR 9.5over_길이_STD | -0.8451718 | 0.7143154 | 7 | 42
|  |  |  | s.BR 9.5over_길이_MEAN | -0.8361024 | 0.6990672 | 8 | 41
|  |  |  | a_2. LO height MIN_MEAN | 0.8325927 | 0.6932106 | 9 | 3
|  |  |  | a_3. LO height Peak_MEAN | 0.8228647 | 0.6771062 | 10 | 5
|  |  |  | a_1. LO height MEAN_MEAN | 0.8204398 | 0.6731214 | 11 | 1
|  |  |  | c. LO 면적_MEAN | 0.8164732 | 0.6666285 | 12 | 11
|  |  |  | n. 기준선 이상 VIS 신호 면적_MEAN | 0.8046828 | 0.6475145 | 13 | 33
|  |  |  | h. 기준선 이상 NIR 신호 면적_MEAN | 0.7035935 | 0.4950438 | 14 | 21
|  | 피어슨 상관 계수 : | 0.6535301 | m. VIS Peak_MEAN | 0.6930791 | 0.4803586 | 15 | 31
|  |  |  | i_1. NIR 남은 신호 길이_MEAN | 0.6865104 | 0.4712965 | 16 | 23
|  |  |  | i_1. NIR 남은 신호 길이_STD | -0.6786757 | 0.4606007 | 17 | 24
|  |  |  | g. NIR Peak_MEAN | 0.6535301 | 0.4271016 | 18 | 19
|  |  |  | j. 구간 면적_MEAN | 0.6468346 | 0.418395 | 19 | 27
|  |  |  | k. VIS Time_MEAN | -0.5923835 | 0.3509182 | 20 | 29
|  |  |  | j. 구간 면적_STD | 0.5432446 | 0.2951147 | 21 | 28
|  |  |  | c. LO 면적_STD | 0.5157701 | 0.2660188 | 22 | 12
|  |  |  | a_4. LO height STD_MEAN | 0.4701911 | 0.2210797 | 23 | 7
|  |  |  | b. LO FWHM_STD | 0.4075853 | 0.1661258 | 24 | 10
|  |  |  | f. NIR Time_MEAN | 0.3895911 | 0.1517812 | 25 | 17
|  |  |  | o_1. VIS 남은 신호 길이_MEAN | 0.3598026 | 0.1294579 | 26 | 35
|  |  |  | i_2. NIR 남은 신호 면적_MEAN | 0.3435715 | 0.1180414 | 27 | 25
|  |  |  | h. 기준선 이상 NIR 신호 면적_STD | 0.3434894 | 0.117985 | 28 | 22
|  |  |  | b. LO FWHM_MEAN | 0.2468243 | 0.06092224 | 29 | 9
|  |  |  | a_1. LO height MEAN_STD | 0.2097999 | 0.04401601 | 30 | 2
|  |  |  | d. BR Peak_MEAN | -0.1972396 | 0.03890347 | 31 | 13
|  |  |  | o_1. VIS 남은 신호 길이_STD | 0.1955094 | 0.03822391 | 32 | 36
|  |  |  | n. 기준선 이상 VIS 신호 면적_STD | 0.1602993 | 0.02569586 | 33 | 34
|  |  |  | g. NIR Peak_STD | -0.1224542 | 0.01499503 | 34 | 20
|  |  |  | d. BR Peak_STD | 0.1170583 | 0.01370265 | 35 | 14
|  |  |  | a_2. LO height MIN_STD | 0.1114901 | 0.01243004 | 36 | 4
|  |  |  | i_2. NIR 남은 신호 면적_STD | 0.1021492 | 0.01043445 | 37 | 26
|  |  |  | o_2. VIS 남은 신호 면적_STD | -0.09746313 | 0.009499061 | 38 | 38
|  |  |  | m. VIS Peak_STD | -0.09392781 | 0.008822434 | 39 | 32
|  |  |  | a_4. LO height STD_STD | -0.06783517 | 0.00460161 | 40 | 8
|  |  |  | o_2. VIS 남은 신호 면적_MEAN | 0.004320989 | 1.867095e-05 | 41 | 37
|  |  |  | a_3. LO height Peak_STD | -0.001775482 | 3.152337e-06 | 42 | 6

## data
File Name | 인장강도 | g. NIR Peak_MEAN | a_1. LO height MEAN_MEAN | a_1. LO height MEAN_STD | a_2. LO height MIN_MEAN | a_2. LO height MIN_STD | a_3. LO height Peak_MEAN | a_3. LO height Peak_STD | a_4. LO height STD_MEAN | a_4. LO height STD_STD | b. LO FWHM_MEAN | b. LO FWHM_STD | c. LO 면적_MEAN | c. LO 면적_STD | d. BR Peak_MEAN | d. BR Peak_STD | e. BR Peak 시간_MEAN | e. BR Peak 시간_STD | f. NIR Time_MEAN | f. NIR Time_STD | g. NIR Peak_MEAN | g. NIR Peak_STD | h. 기준선 이상 NIR 신호 면적_MEAN | h. 기준선 이상 NIR 신호 면적_STD | i_1. NIR 남은 신호 길이_MEAN | i_1. NIR 남은 신호 길이_STD | i_2. NIR 남은 신호 면적_MEAN | i_2. NIR 남은 신호 면적_STD | j. 구간 면적_MEAN | j. 구간 면적_STD | k. VIS Time_MEAN | k. VIS Time_STD | m. VIS Peak_MEAN | m. VIS Peak_STD | n. 기준선 이상 VIS 신호 면적_MEAN | n. 기준선 이상 VIS 신호 면적_STD | o_1. VIS 남은 신호 길이_MEAN | o_1. VIS 남은 신호 길이_STD | o_2. VIS 남은 신호 면적_MEAN | o_2. VIS 남은 신호 면적_STD | p. BR GAP (peak LO off)_MEAN | p. BR GAP (peak LO off)_STD | s.BR 9.5over_길이_MEAN | s.BR 9.5over_길이_STD
17.csv | 48.8 | 0.13718 | 49.94486 | 0.04488 | 45.7029 | 1.30245 | 50.80661 | 0.23859 | 0.54081 | 0.12933 | 1.95185 | 0.00992 | 355.84373 | 1.42425 | 9.71135 | 0.02436 | 39.64815 | 14.38705 | 52.2037 | 18.43027 | 0.13718 | 0.09035 | 5.64779 | 2.25658 | 0.60704 | 0.16123 | 0.32305 | 0.35895 | 4.27767 | 1.65467 | 69.57407 | 12.37252 | 0.10435 | 0.07245 | 3.14961 | 1.82541 | 0.16778 | 0.12368 | 0.04197 | 0.07119 | 6.31003 | 1.32315 | 45.94444 | 13.77092
19.csv | 45.7 | 0.11346 | 49.94077 | 0.03694 | 47.06109 | 0.61553 | 50.8313 | 0.23244 | 0.41891 | 0.06152 | 1.96 | 0 | 356.84873 | 0.26825 | 9.71639 | 0.02582 | 40.5 | 13.38931 | 50.7037 | 20.04677 | 0.11346 | 0.03092 | 4.91598 | 1.36969 | 0.5763 | 0.17375 | 0.22209 | 0.21972 | 3.77443 | 1.16267 | 68.57407 | 13.56828 | 0.09093 | 0.01804 | 2.77994 | 0.64023 | 0.13074 | 0.11096 | 0.0302 | 0.01929 | 6.24057 | 0.95817 | 51.14815 | 10.61933
20.csv | 58.4 | 0.1177 | 49.88475 | 0.05767 | 46.00034 | 0.76926 | 50.75346 | 0.22544 | 0.57541 | 0.09874 | 1.96333 | 0.00752 | 356.35861 | 0.89183 | 9.61842 | 0.68274 | 39.27778 | 12.2373 | 49.90741 | 21.96418 | 0.1177 | 0.03613 | 4.97382 | 1.29686 | 0.56259 | 0.18065 | 0.20556 | 0.21766 | 3.81854 | 1.12153 | 66.18519 | 11.36707 | 0.09505 | 0.01789 | 3.12911 | 0.77682 | 0.08815 | 0.08173 | 0.02453 | 0.01311 | 6.63526 | 0.89627 | 43.59259 | 11.37279
22.csv | 70.1 | 0.17496 | 59.92159 | 0.04317 | 54.11071 | 1.13898 | 60.72738 | 0.19346 | 0.80392 | 0.09704 | 1.97111 | 0.01076 | 430.07144 | 1.61898 | 9.69392 | 0.02003 | 29.64815 | 8.11278 | 39.18519 | 7.74127 | 0.17496 | 0.06057 | 8.84024 | 3.24889 | 0.66037 | 0.12717 | 0.49949 | 0.56511 | 7.49305 | 2.52732 | 43.01852 | 7.00536 | 0.13197 | 0.03423 | 5.6406 | 1.42815 | 0.21889 | 0.20111 | 0.03939 | 0.07882 | 7.95406 | 0.15346 | 28.87037 | 6.28279
23.csv | 61.8 | 0.19641 | 59.9295 | 0.03982 | 53.55812 | 0.45768 | 60.72006 | 0.18736 | 0.75757 | 0.04716 | 1.96037 | 0.00272 | 428.82337 | 0.82812 | 9.61804 | 0.52823 | 29.96296 | 7.78233 | 40.48148 | 12.53334 | 0.19641 | 0.07136 | 9.92089 | 4.4899 | 0.71963 | 0.07407 | 0.95562 | 2.2734 | 7.85877 | 2.5065 | 45.96296 | 9.37271 | 0.15326 | 0.03998 | 5.94846 | 1.32353 | 0.29815 | 0.19739 | 0.12463 | 0.34304 | 7.93072 | 0.53529 | 26 | 7.3613
24.csv | 91.1 | 0.15519 | 59.92308 | 0.03726 | 53.67052 | 0.8928 | 60.71882 | 0.19689 | 0.74199 | 0.08966 | 1.96 | 0 | 428.27667 | 0.76381 | 9.6937 | 0.01841 | 28.92593 | 8.35046 | 38.12963 | 7.51111 | 0.15519 | 0.04257 | 8.02473 | 2.09998 | 0.68667 | 0.10049 | 0.42348 | 0.39076 | 6.88572 | 1.65392 | 42.37037 | 5.87382 | 0.12206 | 0.01727 | 5.24042 | 0.68276 | 0.17704 | 0.14435 | 0.03366 | 0.0324 | 7.93527 | 0.14867 | 28.24074 | 5.9651
27_50.csv | 59.1 | 0.13371 | 51.8888 | 0.04335 | 47.34561 | 1.01821 | 52.69921 | 0.21955 | 0.59592 | 0.13364 | 1.95889 | 0.00462 | 370.37567 | 0.88072 | 9.70256 | 0.01983 | 39.62963 | 10.9291 | 46.81481 | 20.13921 | 0.13371 | 0.05105 | 5.8844 | 2.14642 | 0.59333 | 0.16855 | 0.40953 | 0.68116 | 4.57405 | 1.36897 | 66.09259 | 11.46984 | 0.10442 | 0.02873 | 3.45431 | 0.92097 | 0.15963 | 0.14235 | 0.08083 | 0.3007 | 6.71214 | 1.06128 | 45.14815 | 11.82164
28_50.csv | 52.7 | 0.13151 | 51.85595 | 0.04026 | 47.25765 | 0.99677 | 52.68538 | 0.22603 | 0.66137 | 0.10307 | 1.96148 | 0.00529 | 370.31225 | 0.79994 | 9.70257 | 0.02038 | 39.66667 | 12.18877 | 53.12963 | 15.42731 | 0.13151 | 0.04367 | 5.72518 | 1.73441 | 0.59926 | 0.15335 | 0.31567 | 0.35841 | 4.27638 | 1.5461 | 64.57407 | 10.74156 | 0.10439 | 0.01488 | 3.50022 | 0.65104 | 0.18741 | 0.13961 | 0.04303 | 0.02816 | 6.90455 | 0.8061 | 43.61111 | 10.81651
29_50.csv | 61.7 | 0.12385 | 51.8681 | 0.04931 | 46.77195 | 1.64588 | 52.73574 | 0.23496 | 0.62117 | 0.15741 | 1.95444 | 0.00904 | 370.1237 | 1.35574 | 9.70336 | 0.0239 | 36.90741 | 12.47075 | 50.07407 | 14.83094 | 0.12385 | 0.03341 | 5.59362 | 1.52916 | 0.60333 | 0.17404 | 0.27265 | 0.29811 | 4.3315 | 1.35143 | 62.88889 | 9.47024 | 0.10308 | 0.01357 | 3.61989 | 0.6504 | 0.17556 | 0.16116 | 0.03064 | 0.01642 | 7.08482 | 0.70109 | 41.83333 | 10.64123
32_50.csv | 29.2 | 0.09209 | 47.73264 | 0.04097 | 43.82816 | 0.77125 | 48.54763 | 0.19554 | 0.59314 | 0.10801 | 1.96 | 0 | 340.7463 | 0.37559 | 9.70499 | 0.01931 | 48.7963 | 17.77255 | 30.72222 | 27.83538 | 0.09209 | 0.03577 | 4.11459 | 1.31949 | 0.51444 | 0.23101 | 0.20789 | 0.29421 | 3.85337 | 0.80006 | 61.90741 | 20.85373 | 0.07044 | 0.02075 | 2.06745 | 0.55324 | 0.07111 | 0.09887 | 0.02441 | 0.01093 | 5.29099 | 1.65639 | 55.2963 | 13.3029
33_50.csv | 19.5 | 0.10002 | 47.72108 | 0.03536 | 42.96801 | 0.60389 | 48.54121 | 0.21656 | 0.62938 | 0.08849 | 1.96 | 0 | 340.968 | 0.44089 | 9.70363 | 0.01906 | 46.75926 | 18.77668 | 34.01852 | 31.113 | 0.10002 | 0.07931 | 4.09918 | 1.28949 | 0.55074 | 0.21592 | 0.2538 | 0.62162 | 3.66999 | 1.10655 | 63.27778 | 22.00121 | 0.07614 | 0.03659 | 2.11093 | 0.68141 | 0.12296 | 0.15625 | 0.08145 | 0.33463 | 5.1491 | 1.61594 | 56.42593 | 14.68615
34_50.csv | 24.8 | 0.09114 | 47.7279 | 0.03652 | 42.55143 | 1.16584 | 48.53241 | 0.18248 | 0.62524 | 0.12053 | 1.96 | 0 | 340.89127 | 0.53527 | 9.70383 | 0.01739 | 47.11111 | 17.60003 | 29.87037 | 28.33429 | 0.09114 | 0.03705 | 4.08653 | 1.51593 | 0.46778 | 0.23945 | 0.20705 | 0.33126 | 3.82813 | 0.91352 | 64.90741 | 19.72286 | 0.06886 | 0.01722 | 2.04237 | 0.47967 | 0.07074 | 0.13093 | 0.01283 | 0.00541 | 5.47369 | 1.70857 | 55.55556 | 13.82596
37_50.csv | 65.1 | 0.13004 | 53.82126 | 0.03977 | 48.33107 | 0.93752 | 54.65762 | 0.20877 | 0.76002 | 0.09559 | 1.96815 | 0.00992 | 385.60136 | 1.21782 | 9.70156 | 0.01766 | 38.88889 | 11.58018 | 54.98148 | 11.9219 | 0.13004 | 0.032 | 5.74668 | 1.1926 | 0.60778 | 0.15635 | 0.25837 | 0.24448 | 4.20786 | 1.24617 | 62.96296 | 11.17775 | 0.11095 | 0.01544 | 3.79934 | 0.61204 | 0.13296 | 0.11368 | 0.0383 | 0.02581 | 6.98026 | 0.75009 | 44.55556 | 11.03283
38_50.csv | 51.1 | 0.17521 | 53.84807 | 0.05421 | 49.93749 | 1.79172 | 54.60842 | 0.20425 | 0.50607 | 0.17634 | 1.96 | 0 | 385.02311 | 0.29274 | 9.61234 | 0.6021 | 35.55556 | 11.58833 | 50.66667 | 20.77553 | 0.17521 | 0.10547 | 7.31024 | 3.48281 | 0.68148 | 0.11138 | 0.73792 | 1.30337 | 5.20722 | 1.96951 | 63.75926 | 13.76341 | 0.14281 | 0.09581 | 4.44401 | 2.26879 | 0.34222 | 0.21634 | 0.23672 | 0.66652 | 7.15795 | 0.78296 | 36.88889 | 10.82043
39_50.csv | 53 | 0.15624 | 53.80136 | 0.03752 | 48.35979 | 0.46567 | 54.59534 | 0.22256 | 0.67726 | 0.05184 | 1.95963 | 0.00272 | 384.73125 | 0.6549 | 9.69766 | 0.01702 | 35.09259 | 10.9135 | 50.53704 | 17.76759 | 0.15624 | 0.07167 | 7.01678 | 2.38695 | 0.71519 | 0.06167 | 0.61893 | 0.87123 | 5.17752 | 1.85299 | 61.03704 | 10.12556 | 0.11667 | 0.03711 | 3.99329 | 0.96654 | 0.33667 | 0.21874 | 0.13142 | 0.34685 | 7.2708 | 0.64798 | 38.87037 | 10.56882
11
0.6535301
인장 강도
모니터링

## 상관계수
| 인장강도 |  |  | s.BR 9.5over_길이_STD | a_1. LO height MEAN_MEAN | a_1. LO height MEAN_STD | a_2. LO height MIN_MEAN | a_2. LO height MIN_STD | a_3. LO height Peak_MEAN | a_3. LO height Peak_STD | a_4. LO height STD_MEAN | a_4. LO height STD_STD | b. LO FWHM_MEAN | b. LO FWHM_STD | c. LO 면적_MEAN | c. LO 면적_STD | d. BR Peak_MEAN | d. BR Peak_STD | e. BR Peak 시간_MEAN | e. BR Peak 시간_STD | f. NIR Time_MEAN | f. NIR Time_STD | g. NIR Peak_MEAN | g. NIR Peak_STD | h. 기준선 이상 NIR 신호 면적_MEAN | h. 기준선 이상 NIR 신호 면적_STD | i_1. NIR 남은 신호 길이_MEAN | i_1. NIR 남은 신호 길이_STD | i_2. NIR 남은 신호 면적_MEAN | i_2. NIR 남은 신호 면적_STD | j. 구간 면적_MEAN | j. 구간 면적_STD | k. VIS Time_MEAN | k. VIS Time_STD | m. VIS Peak_MEAN | m. VIS Peak_STD | n. 기준선 이상 VIS 신호 면적_MEAN | n. 기준선 이상 VIS 신호 면적_STD | o_1. VIS 남은 신호 길이_MEAN | o_1. VIS 남은 신호 길이_STD | o_2. VIS 남은 신호 면적_MEAN | o_2. VIS 남은 신호 면적_STD | p. BR GAP (peak LO off)_MEAN | p. BR GAP (peak LO off)_STD | s.BR 9.5over_길이_MEAN | s.BR 9.5over_길이_STD
인장강도 | 1
s.BR 9.5over_길이_STD | -0.8451718 |  |  | 1
a_1. LO height MEAN_MEAN | 0.8204398 | 0.6731214 | 11 | -0.9425309 | 1
a_1. LO height MEAN_STD | 0.2097999 | 0.04401601 | 30 | -0.003493964 | -0.03263426 | 1
a_2. LO height MIN_MEAN | 0.8325927 | 0.6932106 | 9 | -0.9533925 | 0.9827551 | 0.0483533 | 1
a_2. LO height MIN_STD | 0.1114901 | 0.01243004 | 36 | 0.07231966 | -0.03570963 | 0.5523538 | -0.00766198 | 1
a_3. LO height Peak_MEAN | 0.8228647 | 0.6771062 | 10 | -0.9437455 | 0.9999723 | -0.03168326 | 0.983115 | -0.0363866 | 1
a_3. LO height Peak_STD | -0.001775482 | 3.152337e-06 | 42 | 0.3185619 | -0.3843727 | 0.2693129 | -0.3123304 | 0.1002111 | -0.3799298 | 1
a_4. LO height STD_MEAN | 0.4701911 | 0.2210797 | 23 | -0.5613909 | 0.6747488 | -0.2886352 | 0.5480287 | -0.2059645 | 0.6737583 | -0.5181632 | 1
a_4. LO height STD_STD | -0.06783517 | 0.00460161 | 40 | 0.3086252 | -0.2659857 | 0.5881847 | -0.2381631 | 0.9296879 | -0.2675066 | 0.1318794 | -0.3283778 | 1
b. LO FWHM_MEAN | 0.2468243 | 0.06092224 | 29 | -0.4292366 | 0.3944506 | -0.05788595 | 0.3913136 | -0.2187709 | 0.394171 | -0.4583035 | 0.5452477 | -0.3018482 | 1
b. LO FWHM_STD | 0.4075853 | 0.1661258 | 24 | -0.1457285 | 0.194984 | 0.3867201 | 0.1817564 | 0.2930442 | 0.1990661 | 0.361327 | 0.3255503 | 0.1756824 | 0.2129604 | 1
c. LO 면적_MEAN | 0.8164732 | 0.6666285 | 12 | -0.942635 | 0.9998577 | -0.03479986 | 0.9825138 | -0.03874269 | 0.9998169 | -0.3902412 | 0.6791812 | -0.2698105 | 0.4084693 | 0.1967746 | 1
c. LO 면적_STD | 0.5157701 | 0.2660188 | 22 | -0.3084505 | 0.3840287 | 0.2252609 | 0.3355823 | 0.2962977 | 0.3875224 | 0.1781919 | 0.5060694 | 0.1411443 | 0.1615895 | 0.9315673 | 0.3839587 | 1
d. BR Peak_MEAN | -0.1972396 | 0.03890347 | 31 | 0.2813754 | -0.3233649 | -0.6285411 | -0.3641306 | -0.06917518 | -0.3216027 | 0.2642852 | -0.01290215 | -0.06334451 | -0.1422542 | 0.08037859 | -0.3231806 | 0.1486383 | 1
d. BR Peak_STD | 0.1170583 | 0.01370265 | 35 | -0.1625085 | 0.1722292 | 0.6925948 | 0.2327039 | 0.06386258 | 0.1713241 | -0.133899 | -0.1475493 | 0.08251044 | 0.07889829 | -0.06216357 | 0.1717364 | -0.1794954 | -0.9783345 | 1
e. BR Peak 시간_MEAN | -0.8759525 | 0.7672928 | 6 | 0.9146489 | -0.944676 | -0.1534176 | -0.9543688 | -0.05790311 | -0.9458083 | 0.1219284 | -0.4954366 | 0.1905249 | -0.238394 | -0.2877143 | -0.9422179 | -0.4335519 | 0.3733604 | -0.2594791 | 1
e. BR Peak 시간_STD | -0.9043701 | 0.8178852 | 4 | 0.9003393 | -0.9120618 | -0.1818056 | -0.9330893 | -0.0005397416 | -0.9133677 | 0.1067857 | -0.4880808 | 0.2054854 | -0.3301095 | -0.3353355 | -0.9102696 | -0.4257385 | 0.37471 | -0.2720116 | 0.9531945 | 1
f. NIR Time_MEAN | 0.3895911 | 0.1517812 | 25 | -0.07472022 | 0.07425047 | 0.4101229 | 0.1552199 | 0.2213118 | 0.0776869 | 0.7177902 | -0.2283236 | 0.1222073 | -0.08246591 | 0.5098094 | 0.07137981 | 0.2939709 | -0.1031164 | 0.1645675 | -0.2974018 | -0.3853803 | 1
f. NIR Time_STD | -0.9238192 | 0.8534418 | 2 | 0.8706086 | -0.8732851 | -0.03273788 | -0.8716569 | -0.09595537 | -0.8759291 | 0.04644664 | -0.5848605 | 0.168474 | -0.3246129 | -0.4985882 | -0.8717283 | -0.6182699 | 0.07074098 | 0.02910045 | 0.8890954 | 0.8957229 | -0.3870403 | 1
g. NIR Peak_MEAN | 0.6535301 | 0.4271016 | 18 | -0.7551396 | 0.8797904 | 0.1743511 | 0.8962565 | 0.07572401 | 0.8788405 | -0.2159082 | 0.4267987 | -0.1349873 | 0.1975955 | 0.1904556 | 0.8781791 | 0.2990625 | -0.5267313 | 0.3988682 | -0.900003 | -0.8619297 | 0.2747357 | -0.7152882 | 1
g. NIR Peak_STD | -0.1224542 | 0.01499503 | 34 | 0.06939686 | 0.1646986 | 0.1663901 | 0.1821548 | 0.2117351 | 0.1611421 | 0.001451197 | -0.08855065 | 0.1826842 | -0.2399084 | -0.09004563 | 0.1625047 | -0.05040245 | -0.3716876 | 0.3163873 | -0.2176775 | -0.07137361 | 0.07827646 | 0.07884493 | 0.5226457 | 1
h. 기준선 이상 NIR 신호 면적_MEAN | 0.7035935 | 0.4950438 | 14 | -0.862167 | 0.9568864 | 0.04341095 | 0.9510783 | -0.02409444 | 0.9561987 | -0.3562322 | 0.5671331 | -0.2464057 | 0.2713942 | 0.1584952 | 0.9557504 | 0.3279717 | -0.4518455 | 0.3068546 | -0.9281719 | -0.8865988 | 0.1011475 | -0.7745189 | 0.9655826 | 0.3650672 | 1
h. 기준선 이상 NIR 신호 면적_STD | 0.3434894 | 0.117985 | 28 | -0.5692938 | 0.7171159 | 0.1260217 | 0.7260053 | 0.07622585 | 0.7146921 | -0.3983037 | 0.3093848 | -0.08365494 | 0.07802357 | -0.002381947 | 0.715565 | 0.1337594 | -0.5775928 | 0.4549198 | -0.6896892 | -0.636829 | -0.008878857 | -0.4329464 | 0.9034966 | 0.6257254 | 0.8786464 | 1
i_1. NIR 남은 신호 길이_MEAN | 0.6865104 | 0.4712965 | 16 | -0.7311667 | 0.8353122 | 0.07502473 | 0.8486073 | -0.05030992 | 0.8348624 | -0.03055526 | 0.3941223 | -0.2468597 | 0.09690205 | 0.1252997 | 0.8323161 | 0.2230533 | -0.3907484 | 0.268273 | -0.8904545 | -0.833099 | 0.3722112 | -0.7186701 | 0.9286658 | 0.4747804 | 0.8890677 | 0.7399959 | 1
i_1. NIR 남은 신호 길이_STD | -0.6786757 | 0.4606007 | 17 | 0.7266027 | -0.8150631 | -0.03624038 | -0.8251558 | 0.1200411 | -0.8145609 | 0.04647994 | -0.387823 | 0.3248518 | -0.1130252 | -0.09391923 | -0.8121348 | -0.1777022 | 0.3920549 | -0.275998 | 0.877191 | 0.8434868 | -0.3947793 | 0.7097968 | -0.908477 | -0.4125669 | -0.8718143 | -0.7183091 | -0.9797973 | 1
i_2. NIR 남은 신호 면적_MEAN | 0.3435715 | 0.1180414 | 27 | -0.5443636 | 0.7019916 | 0.06702559 | 0.7009643 | -0.04479711 | 0.6989938 | -0.3506846 | 0.314849 | -0.1767528 | 0.04757794 | -0.1230081 | 0.7000867 | -0.01534891 | -0.6055717 | 0.4725914 | -0.6808747 | -0.6413601 | 0.07029521 | -0.399912 | 0.900574 | 0.6185797 | 0.8585516 | 0.946744 | 0.8270331 | -0.8192946 | 1
i_2. NIR 남은 신호 면적_STD | 0.1021492 | 0.01043445 | 37 | -0.344972 | 0.5131316 | 0.01301661 | 0.4980979 | -0.1550495 | 0.5099721 | -0.3936033 | 0.2381292 | -0.2149588 | -0.02441105 | -0.2331981 | 0.5115236 | -0.1452837 | -0.6436538 | 0.5344956 | -0.4568297 | -0.4274589 | -0.07492896 | -0.1598807 | 0.7289403 | 0.581729 | 0.6971572 | 0.8774528 | 0.6233133 | -0.6081166 | 0.9331586 | 1
j. 구간 면적_MEAN | 0.6468346 | 0.418395 | 19 | -0.8714805 | 0.9484889 | -0.07778573 | 0.9214438 | -0.0846801 | 0.9475058 | -0.5148966 | 0.6500137 | -0.2905804 | 0.3147634 | 0.08008337 | 0.9480915 | 0.3134809 | -0.3627499 | 0.2067582 | -0.8639965 | -0.799687 | -0.1545769 | -0.7202163 | 0.8663403 | 0.2788197 | 0.9608622 | 0.8297204 | 0.7696572 | -0.7446566 | 0.7729918 | 0.6371232 | 1
j. 구간 면적_STD | 0.5432446 | 0.2951147 | 21 | -0.7230524 | 0.8451408 | 0.08884287 | 0.8496717 | 0.05955925 | 0.8444337 | -0.2259983 | 0.4762819 | -0.1778397 | 0.2361613 | 0.2583789 | 0.845236 | 0.3907106 | -0.409845 | 0.2816263 | -0.8513173 | -0.7835012 | 0.1680628 | -0.6793149 | 0.9561741 | 0.5432221 | 0.94208 | 0.9074286 | 0.8524514 | -0.8258006 | 0.8478167 | 0.6877488 | 0.8807612 | 1
k. VIS Time_MEAN | -0.5923835 | 0.3509182 | 20 | 0.846864 | -0.8716542 | 0.2138457 | -0.8163288 | 0.1777433 | -0.8707567 | 0.6258256 | -0.7608661 | 0.348037 | -0.4294626 | 0.003181117 | -0.8731724 | -0.2615432 | 0.2106195 | -0.05145221 | 0.7244282 | 0.6407017 | 0.3876297 | 0.6469765 | -0.6298359 | -0.04450456 | -0.7950959 | -0.5758389 | -0.5755984 | 0.5394238 | -0.5269149 | -0.4154572 | -0.9165466 | -0.6617781 | 1
k. VIS Time_STD | -0.9466922 | 0.896226 | 1 | 0.8282194 | -0.8038723 | -0.2146258 | -0.8200254 | -0.09844894 | -0.8068008 | -0.130101 | -0.4342703 | 0.1280237 | -0.1956214 | -0.5047804 | -0.799973 | -0.5876492 | 0.1801993 | -0.1094526 | 0.908857 | 0.9353075 | -0.510635 | 0.9374243 | -0.7181829 | 0.04827226 | -0.7414787 | -0.4241357 | -0.7419934 | 0.7555999 | -0.4125813 | -0.1610752 | -0.6488981 | -0.6586524 | 0.5195712 | 1
m. VIS Peak_MEAN | 0.6930791 | 0.4803586 | 15 | -0.7545385 | 0.8700651 | 0.2433378 | 0.893913 | 0.1411455 | 0.8694627 | -0.1805895 | 0.3979177 | -0.06969405 | 0.2083222 | 0.2187332 | 0.8684449 | 0.298622 | -0.5655047 | 0.4451732 | -0.8992014 | -0.8750591 | 0.3583623 | -0.7399472 | 0.9856122 | 0.4705112 | 0.9396122 | 0.8586213 | 0.9187034 | -0.8922662 | 0.8702985 | 0.7033071 | 0.8184602 | 0.9106985 | -0.5840359 | -0.7376547 | 1
m. VIS Peak_STD | -0.09392781 | 0.008822434 | 39 | 0.1031176 | 0.09439239901 | 0.3532792 | 0.1531184 | 0.4144646 | 0.09131257 | 0.0256019 | -0.2841858 | 0.3794507 | -0.2681826 | -0.0583247 | 0.09182586 | -0.06880814 | -0.4218212 | 0.3996392 | -0.1747562 | -0.05766752 | 0.1836151 | 0.08151181 | 0.4771637 | 0.9296994 | 0.2927665 | 0.5807169 | 0.3906197 | -0.3313213 | 0.540718 | 0.4799623 | 0.1796779 | 0.4523766 | 0.08692695 | 0.05020509 | 0.4579562 | 1
n. 기준선 이상 VIS 신호 면적_MEAN | 0.8046828 | 0.6475145 | 13 | -0.9093688 | 0.9807539 | 0.1116086 | 0.9775907 | 0.04200534 | 0.9807649 | -0.3077119 | 0.5987891 | -0.1895896 | 0.3327336 | 0.2514105 | 0.9799059 | 0.4062204 | -0.4395591 | 0.2994015 | -0.9640468 | -0.9325707 | 0.1763218 | -0.855701 | 0.9433933 | 0.2667151 | 0.9817995 | 0.7949738 | 0.8781356 | -0.8538054 | 0.7747857 | 0.591232 | 0.9359461 | 0.903985 | -0.7988724 | -0.8202583 | 0.9399334 | 0.2141964 | 1
n. 기준선 이상 VIS 신호 면적_STD | 0.1602993 | 0.02569586 | 33 | -0.1621654 | 0.3332719 | 0.457971 | 0.4012441 | 0.4529926 | 0.3313653 | -0.004058982 | -0.1291692 | 0.3455181 | -0.1159071 | 0.1583129 | 0.3311522 | 0.1654405 | -0.4990091 | 0.4616412 | -0.4238829 | -0.332181 | 0.2730023 | -0.194849 | 0.6753028 | 0.8531753 | 0.5165134 | 0.7298641 | 0.5368111 | -0.4794381 | 0.6375288 | 0.5218867 | 0.3975828 | 0.6645318 | -0.09891186 | -0.2292333 | 0.6580853 | 0.9392148 | 0.4615582 | 1
o_1. VIS 남은 신호 길이_MEAN | 0.3598026 | 0.1294579 | 26 | -0.4777138 | 0.6123031 | 0.1218402 | 0.6306563 | 0.1062695 | 0.6098602 | -0.04466621 | 0.1941438 | -0.06622235 | -0.01797398 | -0.02382067 | 0.610414 | 0.02460097 | -0.4383715 | 0.3207036 | -0.6790472 | -0.6151 | 0.3433217 | -0.4345067 | 0.8589203 | 0.6645764 | 0.7552361 | 0.7935484 | 0.8862724 | -0.8797818 | 0.8897949 | 0.7244245 | 0.6054007 | 0.8114309 | -0.343077 | -0.4834079 | 0.8391039 | 0.5953817 | 0.6983237 | 0.6671488 | 1
o_1. VIS 남은 신호 길이_STD | 0.1955094 | 0.03822391 | 32 | -0.4272497 | 0.5739084 | -0.04319633 | 0.54702 | 0.1513919 | 0.5703904 | -0.2421982 | 0.3332266 | -0.01567322 | 0.06914198 | -0.08039117 | 0.5751534 | 0.05171659 | -0.2788535 | 0.1279649 | -0.5713905 | -0.4604258 | 0.01555175 | -0.3149452 | 0.739051 | 0.6443724 | 0.6916835 | 0.7580453 | 0.7262948 | -0.6945066 | 0.8112823 | 0.6823749 | 0.631909 | 0.7781949 | -0.4584091 | -0.3132214 | 0.6898581 | 0.5058086 | 0.6234895 | 0.5552131 | 0.8928731 | 1
o_2. VIS 남은 신호 면적_MEAN | 0.004320989 | 1.867095e-05 | 41 | -0.09835794 | 0.2634512 | 0.2446576 | 0.3034073 | 0.1750974 | 0.2589947 | -0.1073783 | -0.10966 | 0.1627418 | -0.08079378 | -0.303541 | 0.2628332 | -0.3359851 | -0.5866433 | 0.5075302 | -0.3013469 | -0.2576681 | 0.206368 | 0.02102547 | 0.6018928 | 0.7797939 | 0.4400488 | 0.6503088 | 0.5936658 | -0.5634425 | 0.7736938 | 0.7287895 | 0.2917069 | 0.5004884 | -0.04890586 | -0.04131637 | 0.6085317 | 0.7668844 | 0.3671811 | 0.7009117 | 0.8251815 | 0.7367869 | 1
o_2. VIS 남은 신호 면적_STD | -0.09746313 | 0.009499061 | 38 | -0.003298746 | 0.1884663 | 0.1730816 | 0.2141747 | 0.1101263 | 0.1836816 | -0.1201661 | -0.110408 | 0.1525709 | -0.09799272 | -0.3456537 | 0.1882403 | -0.355151 | -0.5236257 | 0.4464798 | -0.2065493 | -0.1603303 | 0.08043885 | 0.1428067 | 0.5152213 | 0.8028634 | 0.3656866 | 0.6065792 | 0.4995742 | -0.4545094 | 0.7207874 | 0.7231396 | 0.2507638 | 0.4382491 | -0.03166903 | 0.0715584 | 0.5052101 | 0.7432802 | 0.2803009 | 0.6471508 | 0.7339851 | 0.7157544 | 0.9677871 | 1
p. BR GAP (peak LO off)_MEAN | 0.9002752 | 0.8104954 | 5 | -0.905955 | 0.9305388 | 0.1919612 | 0.9366565 | 0.0962029 | 0.9315809 | -0.1179814 | 0.5360653 | -0.144187 | 0.2934221 | 0.3529384 | 0.9285578 | 0.4629222 | -0.3699137 | 0.252408 | -0.9764466 | -0.9785864 | 0.375328 | -0.919347 | 0.8819283 | 0.1230418 | 0.9039272 | 0.6496537 | 0.8661162 | -0.8668883 | 0.6578774 | 0.4265893 | 0.8178876 | 0.8161622 | -0.6739682 | -0.9384432 | 0.897478 | 0.0991273 | 0.9545037 | 0.3641372 | 0.6716898 | 0.5422914 | 0.2854431 | 0.1690718 | 1
p. BR GAP (peak LO off)_STD | -0.9111879 | 0.8302633 | 3 | 0.9367426 | -0.9012473 | -0.1495315 | -0.9205514 | -0.04015915 | -0.9030658 | 0.06038799 | -0.5139337 | 0.2042793 | -0.3932727 | -0.3290011 | -0.9010417 | -0.423693 | 0.2745827 | -0.1705638 | 0.9500438 | 0.9412423 | -0.3656228 | 0.9222985 | -0.7813644 | -0.004254132 | -0.8225288 | -0.4959483 | -0.8132143 | 0.8047694 | -0.5114495 | -0.2623871 | -0.7562106 | -0.7268278 | 0.6852482 | 0.9286833 | -0.8030904 | 0.02584816 | -0.8987501 | -0.2352682 | -0.573597 | -0.4650963 | -0.1793782 | -0.06575991 | -0.9628821 | 1
s.BR 9.5over_길이_MEAN | -0.8361024 | 0.6990672 | 8 | 0.9089368 | -0.9607331 | -0.1864193 | -0.9583581 | -0.05793716 | -0.9608851 | 0.2591769 | -0.5669165 | 0.1644006 | -0.261262 | -0.2492828 | -0.9582667 | -0.4054085 | 0.4742532 | -0.3430161 | 0.9757906 | 0.9359758 | -0.1901202 | 0.8486801 | -0.9258207 | -0.2516815 | -0.9628539 | -0.7648768 | -0.8783482 | 0.8629605 | -0.7497367 | -0.551551 | -0.9159772 | -0.875916 | 0.7844283 | 0.8528761 | -0.9198708 | -0.2022098 | -0.985962 | -0.4502415 | -0.6889171 | -0.591311 | -0.3441271 | -0.2481833 | -0.9643984 | 0.9089253 | 1
s.BR 9.5over_길이_STD | -0.8451718 | 0.7143154 | 7 | 1 | -0.9425309 | -0.003493964 | -0.9533925 | 0.07231966 | -0.9437455 | 0.3185619 | -0.5613909 | 0.3086252 | -0.4292366 | -0.1457285 | -0.942635 | -0.3084505 | 0.2813754 | -0.1625085 | 0.9146489 | 0.9003393 | -0.07472022 | 0.8706086 | -0.7551396 | 0.06939686 | -0.862167 | -0.5692938 | -0.7311667 | 0.7266027 | -0.5443636 | -0.344972 | -0.8714805 | -0.7230524 | 0.846864 | 0.8282194 | -0.7545385 | 0.1031176 | -0.9093688 | -0.1621654 | -0.4777138 | -0.4272497 | -0.09835794 | -0.003298746 | -0.905955 | 0.9367426 | 0.9089368 | 1
| 인장강도 | 제곱 | 순위
k. VIS Time_STD | -0.9466922 | 0.896226 | 1 | 30
f. NIR Time_STD | -0.9238192 | 0.8534418 | 2 | 18
p. BR GAP (peak LO off)_STD | -0.9111879 | 0.8302633 | 3 | 40
e. BR Peak 시간_STD | -0.9043701 | 0.8178852 | 4 | 16
p. BR GAP (peak LO off)_MEAN | 0.9002752 | 0.8104954 | 5 | 39
e. BR Peak 시간_MEAN | -0.8759525 | 0.7672928 | 6 | 15
s.BR 9.5over_길이_STD | -0.8451718 | 0.7143154 | 7 | 42
s.BR 9.5over_길이_MEAN | -0.8361024 | 0.6990672 | 8 | 41
a_2. LO height MIN_MEAN | 0.8325927 | 0.6932106 | 9 | 3
a_3. LO height Peak_MEAN | 0.8228647 | 0.6771062 | 10 | 5
a_1. LO height MEAN_MEAN | 0.8204398 | 0.6731214 | 11 | 1
c. LO 면적_MEAN | 0.8164732 | 0.6666285 | 12 | 11
n. 기준선 이상 VIS 신호 면적_MEAN | 0.8046828 | 0.6475145 | 13 | 33
h. 기준선 이상 NIR 신호 면적_MEAN | 0.7035935 | 0.4950438 | 14 | 21
m. VIS Peak_MEAN | 0.6930791 | 0.4803586 | 15 | 31
i_1. NIR 남은 신호 길이_MEAN | 0.6865104 | 0.4712965 | 16 | 23
i_1. NIR 남은 신호 길이_STD | -0.6786757 | 0.4606007 | 17 | 24
g. NIR Peak_MEAN | 0.6535301 | 0.4271016 | 18 | 19
j. 구간 면적_MEAN | 0.6468346 | 0.418395 | 19 | 27
k. VIS Time_MEAN | -0.5923835 | 0.3509182 | 20 | 29
j. 구간 면적_STD | 0.5432446 | 0.2951147 | 21 | 28
c. LO 면적_STD | 0.5157701 | 0.2660188 | 22 | 12
a_4. LO height STD_MEAN | 0.4701911 | 0.2210797 | 23 | 7
b. LO FWHM_STD | 0.4075853 | 0.1661258 | 24 | 10
f. NIR Time_MEAN | 0.3895911 | 0.1517812 | 25 | 17
o_1. VIS 남은 신호 길이_MEAN | 0.3598026 | 0.1294579 | 26 | 35
i_2. NIR 남은 신호 면적_MEAN | 0.3435715 | 0.1180414 | 27 | 25
h. 기준선 이상 NIR 신호 면적_STD | 0.3434894 | 0.117985 | 28 | 22
b. LO FWHM_MEAN | 0.2468243 | 0.06092224 | 29 | 9
a_1. LO height MEAN_STD | 0.2097999 | 0.04401601 | 30 | 2
d. BR Peak_MEAN | -0.1972396 | 0.03890347 | 31 | 13
o_1. VIS 남은 신호 길이_STD | 0.1955094 | 0.03822391 | 32 | 36
n. 기준선 이상 VIS 신호 면적_STD | 0.1602993 | 0.02569586 | 33 | 34
g. NIR Peak_STD | -0.1224542 | 0.01499503 | 34 | 20
d. BR Peak_STD | 0.1170583 | 0.01370265 | 35 | 14
a_2. LO height MIN_STD | 0.1114901 | 0.01243004 | 36 | 4
i_2. NIR 남은 신호 면적_STD | 0.1021492 | 0.01043445 | 37 | 26
o_2. VIS 남은 신호 면적_STD | -0.09746313 | 0.009499061 | 38 | 38
m. VIS Peak_STD | -0.09392781 | 0.008822434 | 39 | 32
a_4. LO height STD_STD | -0.06783517 | 0.00460161 | 40 | 8
o_2. VIS 남은 신호 면적_MEAN | 0.004320989 | 1.867095e-05 | 41 | 37
a_3. LO height Peak_STD | -0.001775482 | 3.152337e-06 | 42 | 6

## 0512 반복테스트 평균정리
File Name | 인장강도 | a_1. LO height MEAN_MEAN | a_1. LO height MEAN_STD | a_2. LO height MIN_MEAN | a_2. LO height MIN_STD | a_3. LO height Peak_MEAN | a_3. LO height Peak_STD | a_4. LO height STD_MEAN | a_4. LO height STD_STD | b. LO FWHM_MEAN | b. LO FWHM_STD | c. LO 면적_MEAN | c. LO 면적_STD | d. BR Peak_MEAN | d. BR Peak_STD | e. BR Peak 시간_MEAN | e. BR Peak 시간_STD | f. NIR Time_MEAN | f. NIR Time_STD | g. NIR Peak_MEAN | g. NIR Peak_STD | h. 기준선 이상 NIR 신호 면적_MEAN | h. 기준선 이상 NIR 신호 면적_STD | i_1. NIR 남은 신호 길이_MEAN | i_1. NIR 남은 신호 길이_STD | i_2. NIR 남은 신호 면적_MEAN | i_2. NIR 남은 신호 면적_STD | j. 구간 면적_MEAN | j. 구간 면적_STD | k. VIS Time_MEAN | k. VIS Time_STD | m. VIS Peak_MEAN | m. VIS Peak_STD | n. 기준선 이상 VIS 신호 면적_MEAN | n. 기준선 이상 VIS 신호 면적_STD | o_1. VIS 남은 신호 길이_MEAN | o_1. VIS 남은 신호 길이_STD | o_2. VIS 남은 신호 면적_MEAN | o_2. VIS 남은 신호 면적_STD | p. BR GAP (peak LO off)_MEAN | p. BR GAP (peak LO off)_STD | s.BR 9.5over_길이_MEAN | s.BR 9.5over_길이_STD
11.csv |  | 39.82448 | 0.0509 | 37.38156 | 0.27921 | 40.81945 | 0.33043 | 0.41577 | 0.03486 | 1.96 | 0 | 284.18522 | 0.36073 | 9.72137 | 0.02194 | 67.57407 | 24.86689 | 3.25926 | 9.99846 | 0.04603 | 0.01038 | 2.38575 | 0.33102 | 0.27185 | 0.23695 | 0.03041 | 0.04344 | 3.31529 | 0.37529 | 41.61111 | 5.13007 | 0.02629 | 0.00479 | 0.67541 | 0.17621 | 0.03222 | 0.07386 | 0.00739 | 0.00311 | 0.5291 | 1.09549 | 90.77778 | 9.3701
16.csv |  | 49.96565 | 0.04429 | 44.90792 | 0.79525 | 50.9455 | 0.24103 | 0.71687 | 0.09809 | 1.96593 | 0.01 | 357.56949 | 1.2294 | 9.71372 | 0.04231 | 42.37037 | 16.28438 | 58.68519 | 19.65727 | 0.16945 | 0.0791 | 6.51196 | 2.4683 | 0.63259 | 0.15673 | 0.44136 | 0.40322 | 4.55045 | 1.88083 | 68.55556 | 15.21378 | 0.13144 | 0.10638 | 3.68765 | 1.99835 | 0.31296 | 0.18839 | 0.08902 | 0.10288 | 6.252 | 1.15669 | 49.5 | 13.68893
17.csv | 48.8 | 49.94486 | 0.04488 | 45.7029 | 1.30245 | 50.80661 | 0.23859 | 0.54081 | 0.12933 | 1.95185 | 0.00992 | 355.84373 | 1.42425 | 9.71135 | 0.02436 | 39.64815 | 14.38705 | 52.2037 | 18.43027 | 0.13718 | 0.09035 | 5.64779 | 2.25658 | 0.60704 | 0.16123 | 0.32305 | 0.35895 | 4.27767 | 1.65467 | 69.57407 | 12.37252 | 0.10435 | 0.07245 | 3.14961 | 1.82541 | 0.16778 | 0.12368 | 0.04197 | 0.07119 | 6.31003 | 1.32315 | 45.94444 | 13.77092
18.csv |  | 49.92902 | 0.059 | 46.08139 | 1.00005 | 50.80209 | 0.25452 | 0.50825 | 0.13565 | 1.95889 | 0.00462 | 356.62282 | 0.80393 | 9.71274 | 0.0296 | 41.90741 | 14.72294 | 47.5 | 22.85702 | 0.12113 | 0.04405 | 5.24929 | 1.72318 | 0.62741 | 0.16268 | 0.32758 | 0.31527 | 4.06579 | 1.20439 | 69.40741 | 13.4326 | 0.08978 | 0.02245 | 2.77707 | 0.67197 | 0.24778 | 0.2316 | 0.06852 | 0.07287 | 6.22006 | 1.33454 | 48.46296 | 13.77955
19.csv | 45.7 | 49.94077 | 0.03694 | 47.06109 | 0.61553 | 50.8313 | 0.23244 | 0.41891 | 0.06152 | 1.96 | 0 | 356.84873 | 0.26825 | 9.71639 | 0.02582 | 40.5 | 13.38931 | 50.7037 | 20.04677 | 0.11346 | 0.03092 | 4.91598 | 1.36969 | 0.5763 | 0.17375 | 0.22209 | 0.21972 | 3.77443 | 1.16267 | 68.57407 | 13.56828 | 0.09093 | 0.01804 | 2.77994 | 0.64023 | 0.13074 | 0.11096 | 0.0302 | 0.01929 | 6.24057 | 0.95817 | 51.14815 | 10.61933
1.csv |  | 20.20176 | 0.05173 | 18.22953 | 0.31677 | 20.8744 | 0.19012 | 0.36322 | 0.03314 | 1.94 | 0 | 142.62615 | 0.36787 | 9.71148 | 0.01864 | 75.96296 | 24.6293 | 0.25926 | 0.73164 | 0.01411 | 0.00136 | 0.24627 | 0.05119 | 0.255 | 0.22053 | 0.0111 | 0.00929 | 1.21894 | 0.05004 | 29.5283 | 26.10232 | 0.00029 | 0.00017 | [6 empty] | 0.06339 | 0.08597 | 87.01852 | 5.40611
20.csv | 58.4 | 49.88475 | 0.05767 | 46.00034 | 0.76926 | 50.75346 | 0.22544 | 0.57541 | 0.09874 | 1.96333 | 0.00752 | 356.35861 | 0.89183 | 9.61842 | 0.68274 | 39.27778 | 12.2373 | 49.90741 | 21.96418 | 0.1177 | 0.03613 | 4.97382 | 1.29686 | 0.56259 | 0.18065 | 0.20556 | 0.21766 | 3.81854 | 1.12153 | 66.18519 | 11.36707 | 0.09505 | 0.01789 | 3.12911 | 0.77682 | 0.08815 | 0.08173 | 0.02453 | 0.01311 | 6.63526 | 0.89627 | 43.59259 | 11.37279
21.csv |  | 59.96002 | 0.05789 | 54.74714 | 1.99771 | 60.87005 | 0.27621 | 0.69807 | 0.25817 | 1.95963 | 0.00272 | 428.57908 | 0.72048 | 9.70313 | 0.03004 | 29.74074 | 8.19615 | 38.98148 | 8.45519 | 0.18774 | 0.0986 | 9.19901 | 3.494 | 0.6837 | 0.08206 | 0.50381 | 0.52622 | 7.74521 | 2.33195 | 41.85185 | 5.56067 | 0.13183 | 0.02547 | 5.79 | 0.98168 | 0.21 | 0.15766 | 0.03409 | 0.03415 | 7.98574 | 0.10388 | 27.66667 | 6.54736
22.csv | 70.1 | 59.92159 | 0.04317 | 54.11071 | 1.13898 | 60.72738 | 0.19346 | 0.80392 | 0.09704 | 1.97111 | 0.01076 | 430.07144 | 1.61898 | 9.69392 | 0.02003 | 29.64815 | 8.11278 | 39.18519 | 7.74127 | 0.17496 | 0.06057 | 8.84024 | 3.24889 | 0.66037 | 0.12717 | 0.49949 | 0.56511 | 7.49305 | 2.52732 | 43.01852 | 7.00536 | 0.13197 | 0.03423 | 5.6406 | 1.42815 | 0.21889 | 0.20111 | 0.03939 | 0.07882 | 7.95406 | 0.15346 | 28.87037 | 6.28279
23.csv | 61.8 | 59.9295 | 0.03982 | 53.55812 | 0.45768 | 60.72006 | 0.18736 | 0.75757 | 0.04716 | 1.96037 | 0.00272 | 428.82337 | 0.82812 | 9.61804 | 0.52823 | 29.96296 | 7.78233 | 40.48148 | 12.53334 | 0.19641 | 0.07136 | 9.92089 | 4.4899 | 0.71963 | 0.07407 | 0.95562 | 2.2734 | 7.85877 | 2.5065 | 45.96296 | 9.37271 | 0.15326 | 0.03998 | 5.94846 | 1.32353 | 0.29815 | 0.19739 | 0.12463 | 0.34304 | 7.93072 | 0.53529 | 26 | 7.3613
24.csv | 91.1 | 59.92308 | 0.03726 | 53.67052 | 0.8928 | 60.71882 | 0.19689 | 0.74199 | 0.08966 | 1.96 | 0 | 428.27667 | 0.76381 | 9.6937 | 0.01841 | 28.92593 | 8.35046 | 38.12963 | 7.51111 | 0.15519 | 0.04257 | 8.02473 | 2.09998 | 0.68667 | 0.10049 | 0.42348 | 0.39076 | 6.88572 | 1.65392 | 42.37037 | 5.87382 | 0.12206 | 0.01727 | 5.24042 | 0.68276 | 0.17704 | 0.14435 | 0.03366 | 0.0324 | 7.93527 | 0.14867 | 28.24074 | 5.9651
25.csv |  | 59.93525 | 0.05239 | 55.32474 | 1.55469 | 60.70278 | 0.19148 | 0.57646 | 0.15508 | 1.95481 | 0.00885 | 427.60179 | 1.69464 | 9.69311 | 0.02089 | 30.74074 | 5.83479 | 41.2037 | 13.11111 | 0.20859 | 0.08736 | 10.10985 | 4.00492 | 0.71519 | 0.06938 | 1.00806 | 1.45767 | 7.90233 | 2.60501 | 46.11111 | 8.38612 | 0.17058 | 0.0632 | 6.03785 | 1.72023 | 0.35519 | 0.25295 | 0.17646 | 0.37425 | 8.02311 | 0.11537 | 26.7963 | 5.71123
26_50.csv |  | 51.8839 | 0.04395 | 46.63241 | 0.69426 | 52.71706 | 0.2336 | 0.64537 | 0.08129 | 1.96 | 0 | 370.63863 | 0.51356 | 9.7015 | 0.02113 | 38.7037 | 11.23443 | 53.42593 | 17.30155 | 0.13226 | 0.04683 | 5.86976 | 2.12933 | 0.63407 | 0.13635 | 0.4227 | 0.9918 | 4.24148 | 1.54246 | 67.57407 | 11.78198 | 0.10819 | 0.02284 | 3.44479 | 0.69842 | 0.1863 | 0.1269 | 0.07068 | 0.23219 | 6.83728 | 0.96313 | 43.03704 | 11.05725
26.csv |  | 61.73427 | 0.058 | 56.08262 | 2.23856 | 62.44694 | 0.17951 | 0.67751 | 0.22398 | 1.96 | 0 | 441.90002 | 0.22688 | 9.68998 | 0.01987 | 29.27778 | 8.0644 | 37.2037 | 11.47003 | 0.18185 | 0.07649 | 9.14013 | 3.31006 | 0.72296 | 0.05999 | 0.76707 | 1.05953 | 7.487 | 2.28879 | 39.33333 | 6.46033 | 0.13867 | 0.03302 | 5.55267 | 1.17457 | 0.35074 | 0.24831 | 0.13078 | 0.22685 | 8.05179 | 0.09402 | 26.5 | 6.56966
27_50.csv | 59.1 | 51.8888 | 0.04335 | 47.34561 | 1.01821 | 52.69921 | 0.21955 | 0.59592 | 0.13364 | 1.95889 | 0.00462 | 370.37567 | 0.88072 | 9.70256 | 0.01983 | 39.62963 | 10.9291 | 46.81481 | 20.13921 | 0.13371 | 0.05105 | 5.8844 | 2.14642 | 0.59333 | 0.16855 | 0.40953 | 0.68116 | 4.57405 | 1.36897 | 66.09259 | 11.46984 | 0.10442 | 0.02873 | 3.45431 | 0.92097 | 0.15963 | 0.14235 | 0.08083 | 0.3007 | 6.71214 | 1.06128 | 45.14815 | 11.82164
27.csv |  | 61.72575 | 0.05023 | 56.5294 | 2.19707 | 62.48964 | 0.21062 | 0.6559 | 0.25162 | 1.95889 | 0.00604 | 441.53243 | 1.13832 | 9.66761 | 0.19223 | 29.03704 | 7.54849 | 39.59259 | 11.04625 | 0.20233 | 0.10419 | 9.85406 | 4.21633 | 0.67259 | 0.10485 | 0.80552 | 1.36551 | 7.9456 | 2.45386 | 39.72222 | 5.51299 | 0.14422 | 0.02377 | 5.80424 | 0.93213 | 0.26679 | 0.21654 | 0.08947 | 0.21879 | 8.01202 | 0.20087 | 26.74074 | 6.56803
28_50.csv | 52.7 | 51.85595 | 0.04026 | 47.25765 | 0.99677 | 52.68538 | 0.22603 | 0.66137 | 0.10307 | 1.96148 | 0.00529 | 370.31225 | 0.79994 | 9.70257 | 0.02038 | 39.66667 | 12.18877 | 53.12963 | 15.42731 | 0.13151 | 0.04367 | 5.72518 | 1.73441 | 0.59926 | 0.15335 | 0.31567 | 0.35841 | 4.27638 | 1.5461 | 64.57407 | 10.74156 | 0.10439 | 0.01488 | 3.50022 | 0.65104 | 0.18741 | 0.13961 | 0.04303 | 0.02816 | 6.90455 | 0.8061 | 43.61111 | 10.81651
28.csv |  | 61.71888 | 0.02843 | 57.10791 | 0.64521 | 62.51507 | 0.18719 | 0.62945 | 0.08867 | 1.97333 | 0.00952 | 442.87063 | 1.73585 | 9.67368 | 0.13012 | 29.18519 | 7.12973 | 37.7963 | 7.89406 | 0.17515 | 0.08181 | 8.80053 | 3.17643 | 0.6637 | 0.13026 | 0.49841 | 0.53946 | 7.43282 | 2.21548 | 39.72222 | 5.39537 | 0.12643 | 0.01758 | 5.58413 | 0.74066 | 0.19296 | 0.198 | 0.02267 | 0.01148 | 7.95878 | 0.1489 | 25.57407 | 7.33974
29_50.csv | 61.7 | 51.8681 | 0.04931 | 46.77195 | 1.64588 | 52.73574 | 0.23496 | 0.62117 | 0.15741 | 1.95444 | 0.00904 | 370.1237 | 1.35574 | 9.70336 | 0.0239 | 36.90741 | 12.47075 | 50.07407 | 14.83094 | 0.12385 | 0.03341 | 5.59362 | 1.52916 | 0.60333 | 0.17404 | 0.27265 | 0.29811 | 4.3315 | 1.35143 | 62.88889 | 9.47024 | 0.10308 | 0.01357 | 3.61989 | 0.6504 | 0.17556 | 0.16116 | 0.03064 | 0.01642 | 7.08482 | 0.70109 | 41.83333 | 10.64123
29.csv |  | 61.69504 | 0.03363 | 55.9476 | 0.76815 | 62.43361 | 0.19093 | 0.69476 | 0.07973 | 1.96 | 0 | 441.08876 | 0.73568 | 9.65557 | 0.2352 | 27.35185 | 6.51314 | 38.18519 | 11.54168 | 0.18739 | 0.10942 | 9.07395 | 3.79439 | 0.71074 | 0.08615 | 0.55272 | 0.62597 | 7.50546 | 2.32185 | 38.96296 | 5.41125 | 0.14025 | 0.0365 | 5.61154 | 1.04457 | 0.2363 | 0.20643 | 0.04193 | 0.0383 | 7.99204 | 0.24002 | 23.38889 | 6.18707
30_50.csv |  | 51.85418 | 0.04103 | 46.07061 | 0.67879 | 52.70159 | 0.2086 | 0.69764 | 0.07055 | 1.95963 | 0.00272 | 370.65765 | 0.5955 | 9.70438 | 0.01661 | 43.64815 | 12.25231 | 51.66667 | 15.26248 | 0.12913 | 0.04706 | 5.69821 | 1.94367 | 0.61407 | 0.15875 | 0.31505 | 0.38528 | 4.32004 | 1.46169 | 66.88889 | 10.02199 | 0.10462 | 0.01451 | 3.34907 | 0.68996 | 0.14926 | 0.15491 | 0.0341 | 0.03471 | 6.74748 | 0.93406 | 46.11111 | 11.50171
30.csv |  | 61.67038 | 0.04331 | 56.8888 | 0.29988 | 62.54633 | 0.18623 | 0.72674 | 0.03002 | 1.98 | NaN | 443.76485 | 0.30215 | 9.68172 | 0.11327 | 28.85185 | 7.97498 | 36.98148 | 7.1414 | 0.16503 | 0.05582 | 8.61861 | 2.73482 | 0.67333 | 0.12631 | 0.48264 | 0.54127 | 7.39608 | 1.98163 | 40.68519 | 5.6596 | 0.12907 | 0.01704 | 5.56086 | 0.77131 | 0.16889 | 0.17247 | 0.02235 | 0.01572 | 7.96904 | 0.14005 | 26 | 6.84326
31_50.csv |  | 47.75124 | 0.03846 | 43.02626 | 0.81904 | 48.52624 | 0.21944 | 0.58152 | 0.08842 | 1.95926 | 0.00381 | 340.641 | 0.65234 | 9.7031 | 0.01682 | 45.07407 | 15.73585 | 31.61111 | 29.89568 | 0.08887 | 0.03193 | 3.95703 | 1.09211 | 0.49519 | 0.2222 | 0.15686 | 0.20856 | 3.71193 | 0.80903 | 66.81481 | 21.56349 | 0.07022 | 0.01932 | 2.01432 | 0.46953 | 0.05185 | 0.06162 | 0.01601 | 0.0097 | 5.22246 | 1.73205 | 55.40741 | 14.95972
31.csv |  | 57.28447 | 0.31186 | 51.37047 | 1.5755 | 58.27282 | 0.36975 | 0.82846 | 0.16705 | 1.96259 | 0.00678 | 409.67447 | 2.2267 | 9.69897 | 0.01799 | 34.07407 | 9.3946 | 45.53704 | 10.53783 | 0.14523 | 0.0392 | 7.08956 | 1.84428 | 0.59926 | 0.15877 | 0.35085 | 0.41655 | 5.73882 | 1.52175 | 51.61111 | 6.30488 | 0.12268 | 0.01802 | 4.91849 | 0.75976 | 0.16 | 0.17804 | 0.02622 | 0.01434 | 7.73805 | 0.19505 | 35.18519 | 8.18437
32_50.csv | 29.2 | 47.73264 | 0.04097 | 43.82816 | 0.77125 | 48.54763 | 0.19554 | 0.59314 | 0.10801 | 1.96 | 0 | 340.7463 | 0.37559 | 9.70499 | 0.01931 | 48.7963 | 17.77255 | 30.72222 | 27.83538 | 0.09209 | 0.03577 | 4.11459 | 1.31949 | 0.51444 | 0.23101 | 0.20789 | 0.29421 | 3.85337 | 0.80006 | 61.90741 | 20.85373 | 0.07044 | 0.02075 | 2.06745 | 0.55324 | 0.07111 | 0.09887 | 0.02441 | 0.01093 | 5.29099 | 1.65639 | 55.2963 | 13.3029
32.csv |  | 57.71503 | 0.04252 | 52.18331 | 0.85544 | 58.56038 | 0.20211 | 0.68698 | 0.09098 | 1.96 | 0 | 412.6953 | 0.62327 | 9.69043 | 0.07082 | 34.85185 | 9.4338 | 46.40741 | 10.72736 | 0.15141 | 0.04567 | 7.301 | 2.04266 | 0.66333 | 0.1191 | 0.40112 | 0.46654 | 5.81904 | 1.61419 | 51.53704 | 10.48217 | 0.12576 | 0.0193 | 4.97432 | 0.72311 | 0.19852 | 0.17331 | 0.03153 | 0.02599 | 7.72911 | 0.2988 | 35.2963 | 9.56335
33_50.csv | 19.5 | 47.72108 | 0.03536 | 42.96801 | 0.60389 | 48.54121 | 0.21656 | 0.62938 | 0.08849 | 1.96 | 0 | 340.968 | 0.44089 | 9.70363 | 0.01906 | 46.75926 | 18.77668 | 34.01852 | 31.113 | 0.10002 | 0.07931 | 4.09918 | 1.28949 | 0.55074 | 0.21592 | 0.2538 | 0.62162 | 3.66999 | 1.10655 | 63.27778 | 22.00121 | 0.07614 | 0.03659 | 2.11093 | 0.68141 | 0.12296 | 0.15625 | 0.08145 | 0.33463 | 5.1491 | 1.61594 | 56.42593 | 14.68615
33.csv |  | 57.76219 | 0.04361 | 54.31542 | 0.65889 | 58.54706 | 0.18169 | 0.46682 | 0.06952 | 1.96 | 0 | 413.06246 | 0.31212 | 9.69596 | 0.01938 | 31.85185 | 8.99981 | 44.07407 | 8.66755 | 0.14837 | 0.04776 | 7.35547 | 2.06377 | 0.65741 | 0.13002 | 0.42305 | 0.47489 | 5.95045 | 1.50338 | 49.46296 | 8.49798 | 0.12213 | 0.01867 | 4.91883 | 0.68424 | 0.19593 | 0.18867 | 0.03877 | 0.02859 | 7.78136 | 0.27296 | 30.7963 | 8.63381
34_50.csv | 24.8 | 47.7279 | 0.03652 | 42.55143 | 1.16584 | 48.53241 | 0.18248 | 0.62524 | 0.12053 | 1.96 | 0 | 340.89127 | 0.53527 | 9.70383 | 0.01739 | 47.11111 | 17.60003 | 29.87037 | 28.33429 | 0.09114 | 0.03705 | 4.08653 | 1.51593 | 0.46778 | 0.23945 | 0.20705 | 0.33126 | 3.82813 | 0.91352 | 64.90741 | 19.72286 | 0.06886 | 0.01722 | 2.04237 | 0.47967 | 0.07074 | 0.13093 | 0.01283 | 0.00541 | 5.47369 | 1.70857 | 55.55556 | 13.82596
34.csv |  | 57.73074 | 0.05344 | 52.94226 | 1.70883 | 58.65896 | 0.23013 | 0.61704 | 0.16308 | 1.95222 | 0.00984 | 411.55182 | 1.74497 | 9.70636 | 0.02328 | 29.31481 | 9.85522 | 49.98148 | 13.3988 | 0.18156 | 0.08782 | 7.78304 | 2.63253 | 0.67667 | 0.12492 | 0.55961 | 0.87903 | 5.76634 | 1.71165 | 51.2963 | 8.75803 | 0.14064 | 0.04896 | 5.01162 | 1.00939 | 0.28259 | 0.18252 | 0.0985 | 0.20127 | 7.85249 | 0.2312 | 34.2963 | 8.49779
35_50.csv |  | 47.70315 | 0.05363 | 42.53514 | 0.97584 | 48.49217 | 0.21167 | 0.68022 | 0.13871 | 1.95889 | 0.00604 | 340.79779 | 0.54727 | 9.70672 | 0.02255 | 45.88889 | 14.21621 | 30.22222 | 27.51855 | 0.08662 | 0.02797 | 3.89973 | 1.02582 | 0.50333 | 0.22516 | 0.15321 | 0.21783 | 3.73722 | 0.78957 | 64.38889 | 21.55766 | 0.07113 | 0.02061 | 2.16361 | 0.59468 | 0.08481 | 0.11681 | 0.02528 | 0.0129 | 5.44502 | 1.46891 | 54.81481 | 13.11354
35.csv |  | 57.6774 | 0.05641 | 51.84226 | 1.84301 | 58.53603 | 0.17999 | 0.79769 | 0.16962 | 1.96407 | 0.00813 | 412.69573 | 1.25831 | 9.53129 | 0.90333 | 35.40741 | 9.67689 | 43.12963 | 11.74741 | 0.15672 | 0.06402 | 8.11283 | 3.38551 | 0.61519 | 0.16451 | 0.58731 | 0.69928 | 6.51617 | 2.67324 | 46 | 11.85765 | 0.10521 | 0.01818 | 4.14444 | 0.70924 | 0.2263 | 0.21666 | 0.02805 | 0.02463 | 7.53663 | 0.86126 | 36.44444 | 12.42436
36_50.csv |  | 53.86172 | 0.0422 | 48.93772 | 1.44752 | 54.72271 | 0.20313 | 0.65349 | 0.19226 | 1.9563 | 0.00784 | 384.25857 | 1.125 | 9.69946 | 0.0179 | 37.61111 | 11.76727 | 54.40741 | 8.32935 | 0.14128 | 0.04626 | 6.42729 | 2.22752 | 0.64037 | 0.12652 | 0.37439 | 0.44141 | 4.75523 | 1.78215 | 62.42593 | 10.3004 | 0.11199 | 0.01556 | 3.89712 | 0.67165 | 0.18296 | 0.14267 | 0.04679 | 0.03265 | 7.14844 | 0.65169 | 41.96296 | 10.72638
36.csv |  | 63.27996 | 0.27766 | 56.60394 | 1.02476 | 64.18855 | 0.29197 | 0.83069 | 0.10693 | 1.96 | 0 | 452.50898 | 1.78073 | 9.67319 | 0.15598 | 28.27778 | 6.55144 | 32.09259 | 5.89937 | 0.1547 | 0.05148 | 8.26505 | 2.42006 | 0.66667 | 0.10753 | 0.42513 | 0.57741 | 7.38079 | 1.76169 | 34.81481 | 4.9108 | 0.12814 | 0.01602 | 5.76927 | 0.84146 | 0.1437 | 0.15448 | 0.04391 | 0.1259 | 7.96476 | 0.16373 | 23.57407 | 6.41814
37_50.csv | 65.1 | 53.82126 | 0.03977 | 48.33107 | 0.93752 | 54.65762 | 0.20877 | 0.76002 | 0.09559 | 1.96815 | 0.00992 | 385.60136 | 1.21782 | 9.70156 | 0.01766 | 38.88889 | 11.58018 | 54.98148 | 11.9219 | 0.13004 | 0.032 | 5.74668 | 1.1926 | 0.60778 | 0.15635 | 0.25837 | 0.24448 | 4.20786 | 1.24617 | 62.96296 | 11.17775 | 0.11095 | 0.01544 | 3.79934 | 0.61204 | 0.13296 | 0.11368 | 0.0383 | 0.02581 | 6.98026 | 0.75009 | 44.55556 | 11.03283
37.csv |  | 63.47694 | 0.12335 | 57.9762 | 0.34441 | 64.37146 | 0.21669 | 0.72198 | 0.03319 | 1.97741 | 0.00678 | 456.48606 | 1.43069 | 9.65159 | 0.29337 | 28.2963 | 6.62081 | 32.35185 | 6.18323 | 0.15332 | 0.03566 | 8.28137 | 2.02361 | 0.69 | 0.09601 | 0.39488 | 0.3859 | 7.45141 | 1.65819 | 35.35185 | 4.70711 | 0.12714 | 0.01627 | 5.80505 | 0.78238 | 0.19704 | 0.18799 | 0.02431 | 0.01483 | 7.95944 | 0.29212 | 23.12963 | 5.91144
38_50.csv | 51.1 | 53.84807 | 0.05421 | 49.93749 | 1.79172 | 54.60842 | 0.20425 | 0.50607 | 0.17634 | 1.96 | 0 | 385.02311 | 0.29274 | 9.61234 | 0.6021 | 35.55556 | 11.58833 | 50.66667 | 20.77553 | 0.17521 | 0.10547 | 7.31024 | 3.48281 | 0.68148 | 0.11138 | 0.73792 | 1.30337 | 5.20722 | 1.96951 | 63.75926 | 13.76341 | 0.14281 | 0.09581 | 4.44401 | 2.26879 | 0.34222 | 0.21634 | 0.23672 | 0.66652 | 7.15795 | 0.78296 | 36.88889 | 10.82043
38.csv |  | 63.53456 | 0.05822 | 56.95742 | 1.94182 | 64.42996 | 0.17337 | 0.86889 | 0.1774 | 1.96704 | 0.00964 | 455.15266 | 1.77571 | 9.63409 | 0.463 | 27.27778 | 6.95651 | 31.2963 | 7.16024 | 0.15526 | 0.04747 | 8.29638 | 2.23556 | 0.64222 | 0.13827 | 0.39591 | 0.43872 | 7.47057 | 1.56325 | 34.16667 | 4.83599 | 0.12616 | 0.01656 | 5.80137 | 0.8153 | 0.13741 | 0.13095 | 0.01722 | 0.01153 | 7.9555 | 0.46274 | 23.03704 | 5.80814
39_50.csv | 53 | 53.80136 | 0.03752 | 48.35979 | 0.46567 | 54.59534 | 0.22256 | 0.67726 | 0.05184 | 1.95963 | 0.00272 | 384.73125 | 0.6549 | 9.69766 | 0.01702 | 35.09259 | 10.9135 | 50.53704 | 17.76759 | 0.15624 | 0.07167 | 7.01678 | 2.38695 | 0.71519 | 0.06167 | 0.61893 | 0.87123 | 5.17752 | 1.85299 | 61.03704 | 10.12556 | 0.11667 | 0.03711 | 3.99329 | 0.96654 | 0.33667 | 0.21874 | 0.13142 | 0.34685 | 7.2708 | 0.64798 | 38.87037 | 10.56882
39.csv |  | 63.5279 | 0.0645 | 58.82244 | 1.04052 | 64.39268 | 0.18359 | 0.66913 | 0.12709 | 1.96963 | 0.01009 | 455.2333 | 1.79827 | 9.57217 | 0.68642 | 27.90741 | 6.50767 | 32.40741 | 7.62943 | 0.16142 | 0.05876 | 8.53128 | 2.44584 | 0.66111 | 0.12964 | 0.46028 | 0.52011 | 7.57172 | 1.71012 | 34.55556 | 4.97794 | 0.128 | 0.01443 | 5.70769 | 0.70869 | 0.15037 | 0.14289 | 0.01998 | 0.0121 | 7.89153 | 0.65918 | 22.5 | 7.26519
40_50.csv |  | 53.81016 | 0.03556 | 49.02222 | 0.81773 | 54.59608 | 0.19551 | 0.60863 | 0.09589 | 1.95963 | 0.00272 | 384.41003 | 0.7209 | 9.61088 | 0.63006 | 36.01852 | 12.8055 | 52.33333 | 12.72347 | 0.14504 | 0.05025 | 6.64407 | 2.18321 | 0.64815 | 0.13501 | 0.38151 | 0.4502 | 5.00613 | 1.76527 | 59.22222 | 11.60134 | 0.11659 | 0.01757 | 4.23924 | 0.6668 | 0.20259 | 0.1838 | 0.03463 | 0.0274 | 7.31825 | 0.71475 | 36.68519 | 10.62362
40.csv |  | 63.56812 | 0.04753 | 57.55625 | 0.84153 | 64.45143 | 0.20512 | 0.73373 | 0.09099 | 1.95926 | 0.00381 | 454.20662 | 1.09264 | 9.64675 | 0.34003 | 27.83333 | 7.36322 | 31.35185 | 7.21151 | 0.15701 | 0.04718 | 8.3711 | 2.35926 | 0.68 | 0.10504 | 0.41607 | 0.47608 | 7.51913 | 1.78081 | 34.87037 | 5.09919 | 0.12837 | 0.02062 | 5.75336 | 0.7905 | 0.16815 | 0.17472 | 0.025 | 0.01447 | 7.94714 | 0.35153 | 22.88889 | 6.44766
41.csv |  | 55.67882 | 0.04733 | 51.22772 | 0.68007 | 56.60855 | 0.21935 | 0.62117 | 0.0967 | 1.96889 | 0.01003 | 398.73223 | 1.40298 | 9.70537 | 0.01627 | 36.31481 | 10.43547 | 47.96296 | 10.74044 | 0.134 | 0.03342 | 6.3765 | 1.55563 | 0.67222 | 0.11409 | 0.32458 | 0.3493 | 5.03999 | 1.34582 | 55.09259 | 8.6902 | 0.11458 | 0.0189 | 4.33737 | 0.64401 | 0.19259 | 0.17592 | 0.03434 | 0.03175 | 7.49889 | 0.39034 | 37.59259 | 8.54184
42.csv |  | 55.67905 | 0.05605 | 50.43874 | 0.6337 | 56.60189 | 0.19417 | 0.66035 | 0.07326 | 1.96 | 0 | 397.91399 | 0.62542 | 9.70423 | 0.0232 | 38.22222 | 14.05067 | 49.5 | 20.56995 | 0.16791 | 0.10643 | 7.58966 | 3.9778 | 0.6737 | 0.12955 | 0.99577 | 2.10318 | 5.30565 | 1.73737 | 61.94444 | 11.96128 | 0.14128 | 0.06608 | 4.69803 | 1.35343 | 0.3837 | 0.254 | 0.24306 | 0.56137 | 7.41029 | 0.62285 | 41.25926 | 12.73561
43.csv |  | 55.66358 | 0.04872 | 50.92633 | 0.53463 | 56.50727 | 0.20597 | 0.66414 | 0.07151 | 1.97333 | 0.00952 | 399.40281 | 1.21492 | 9.6954 | 0.0157 | 35.03704 | 9.82673 | 48.44444 | 10.46047 | 0.13527 | 0.02894 | 6.51366 | 1.53329 | 0.66519 | 0.11167 | 0.30728 | 0.33047 | 5.14366 | 1.39133 | 56.22222 | 8.53995 | 0.11922 | 0.01675 | 4.48138 | 0.59105 | 0.1963 | 0.15834 | 0.03188 | 0.04351 | 7.65461 | 0.33962 | 34.46296 | 8.74095
44.csv |  | 55.65188 | 0.03688 | 49.87842 | 0.3716 | 56.51862 | 0.19445 | 0.72038 | 0.03568 | 1.96 | 0 | 398.27967 | 0.27994 | 9.70439 | 0.01984 | 32.98148 | 9.22157 | 47.46296 | 10.20676 | 0.13234 | 0.02463 | 6.39595 | 1.24127 | 0.6263 | 0.15051 | 0.27212 | 0.28987 | 5.12383 | 1.17146 | 53.83333 | 8.22961 | 0.11828 | 0.01806 | 4.57153 | 0.74752 | 0.15481 | 0.16188 | 0.02792 | 0.02287 | 7.6979 | 0.29261 | 35.57407 | 8.25216
45.csv |  | 55.6832 | 0.05382 | 50.33227 | 0.70378 | 56.53738 | 0.23339 | 0.66173 | 0.07498 | 1.96 | 0 | 397.86403 | 0.57225 | 9.70321 | 0.02212 | 35.40741 | 10.96739 | 50.72222 | 11.20885 | 0.13957 | 0.04545 | 6.43251 | 1.62073 | 0.64556 | 0.14943 | 0.33714 | 0.36697 | 4.87965 | 1.32061 | 55.87037 | 9.52464 | 0.11831 | 0.01617 | 4.43403 | 0.58476 | 0.20889 | 0.16637 | 0.03437 | 0.02877 | 7.55407 | 0.41936 | 36.72222 | 10.20066
56.csv |  | 39.3891 | 0.06082 | 35.07329 | 0.45983 | 40.19404 | 0.21966 | 0.61305 | 0.09342 | 2.15222 | 0.00984 | 309.2338 | 0.91463 | 9.70674 | 0.01582 | 75 | 30.74546 | 2.59259 | 8.40826 | 0.0422 | 0.0076 | 2.47003 | 0.25632 | 0.34963 | 0.25594 | 0.04319 | 0.05836 | 3.51676 | 0.25806 | 42.72222 | 5.49929 | 0.02373 | 0.00692 | 0.61621 | 0.25447 | 0.02222 | 0.00634 | 0.00599 | 0.00348 | 0.60346 | 1.61037 | 101.18519 | 14.16889
61.csv |  | 49.59048 | 0.04995 | 44.20887 | 1.46916 | 50.46219 | 0.24295 | 0.64171 | 0.12614 | 2.16 | 0 | 390.78903 | 0.34472 | 9.70657 | 0.01922 | 41.03704 | 12.41114 | 53.64815 | 22.58498 | 0.11209 | 0.03907 | 5.26388 | 1.3238 | 0.62556 | 0.15499 | 0.26189 | 0.35738 | 4.08519 | 1.06882 | 73.83333 | 11.09266 | 0.10196 | 0.03253 | 3.53934 | 0.72607 | 0.20963 | 0.16487 | 0.04798 | 0.05596 | 7.2469 | 0.65785 | 48.37037 | 11.57632
62.csv |  | 49.57217 | 0.04371 | 43.90715 | 0.70196 | 50.43323 | 0.1669 | 0.67543 | 0.06162 | 2.16 | 0 | 390.65349 | 0.36687 | 9.70715 | 0.01995 | 45.62963 | 13.60535 | 49.61111 | 27.87737 | 0.11193 | 0.03928 | 5.2837 | 1.39727 | 0.64667 | 0.14401 | 0.30173 | 0.30472 | 4.14571 | 1.07735 | 74.05556 | 12.46946 | 0.09206 | 0.02578 | 3.14563 | 0.77341 | 0.20778 | 0.19617 | 0.05546 | 0.13784 | 6.81304 | 0.93185 | 54.31481 | 12.85158
63.csv |  | 49.58919 | 0.04769 | 45.27003 | 0.76738 | 50.43208 | 0.20545 | 0.55509 | 0.08822 | 2.15963 | 0.00272 | 390.09632 | 0.55631 | 9.70475 | 0.01926 | 45.72222 | 13.57914 | 59.22222 | 21.15055 | 0.10967 | 0.03061 | 5.1168 | 1.43635 | 0.61111 | 0.13985 | 0.2103 | 0.26541 | 3.75179 | 1.24929 | 76.44444 | 11.47543 | 0.09665 | 0.01634 | 3.29325 | 0.68517 | 0.13111 | 0.12533 | 0.02682 | 0.0149 | 6.81672 | 0.83139 | 50.16667 | 11.35657
64.csv |  | 49.58841 | 0.04937 | 45.4508 | 1.07085 | 50.50777 | 0.20641 | 0.60779 | 0.11469 | 2.1637 | 0.00875 | 390.41441 | 1.14036 | 9.71352 | 0.0221 | 43.72222 | 17.07521 | 54.59259 | 25.60846 | 0.10904 | 0.03051 | 5.03269 | 1.18605 | 0.64407 | 0.12811 | 0.21046 | 0.17888 | 3.84348 | 1.27974 | 78.7037 | 11.18056 | 0.09758 | 0.02117 | 3.23268 | 0.82864 | 0.21185 | 0.18679 | 0.0501 | 0.03904 | 6.69773 | 0.99971 | 52.46296 | 14.06952
65.csv |  | 49.59614 | 0.05549 | 44.89878 | 1.41537 | 50.50629 | 0.2077 | 0.59856 | 0.17195 | 2.15074 | 0.01007 | 389.39156 | 1.4065 | 9.70862 | 0.02111 | 41.37037 | 14.73706 | 57.81481 | 20.97085 | 0.11412 | 0.03916 | 5.18397 | 1.20924 | 0.66185 | 0.11951 | 0.27815 | 0.27707 | 3.82391 | 0.98408 | 74.09259 | 13.033 | 0.10021 | 0.02175 | 3.41033 | 0.81916 | 0.25593 | 0.2158 | 0.06106 | 0.05093 | 6.92744 | 0.7988 | 50.25926 | 11.51567
66.csv |  | 59.61677 | 0.0431 | 54.46188 | 0.65122 | 60.45142 | 0.17838 | 0.72476 | 0.04715 | 2.18 | NaN | 472.30861 | 0.33196 | 9.63262 | 0.45294 | 33 | 9.58773 | 45.90741 | 9.79848 | 0.16877 | 0.07322 | 9.10381 | 3.71694 | 0.70037 | 0.08292 | 0.71825 | 0.83778 | 7.36331 | 3.04709 | 49.85185 | 9.02284 | 0.14395 | 0.05427 | 5.64874 | 0.86297 | 0.33444 | 0.25643 | 0.11499 | 0.19814 | 7.99821 | 0.58119 | 33.72222 | 10.94311
67.csv |  | 59.62725 | 0.04652 | 55.253 | 0.80106 | 60.50268 | 0.20875 | 0.58946 | 0.10112 | 2.16926 | 0.01007 | 470.48803 | 1.71863 | 9.68261 | 0.1193 | 31.92593 | 9.65607 | 41.42593 | 11.38951 | 0.14498 | 0.03309 | 8.10582 | 1.72443 | 0.68296 | 0.11469 | 0.38407 | 0.34884 | 7.00312 | 1.50591 | 46.18519 | 7.72419 | 0.12404 | 0.02029 | 5.81073 | 0.72842 | 0.19 | 0.17204 | 0.02545 | 0.01543 | 8.00978 | 0.14491 | 30.59259 | 8.52193
68.csv |  | 59.63463 | 0.05658 | 55.61396 | 1.48826 | 60.50202 | 0.22153 | 0.53915 | 0.19168 | 2.15926 | 0.00381 | 469.75558 | 0.82794 | 9.70005 | 0.02152 | 29.38889 | 7.67111 | 42.22222 | 7.27795 | 0.14847 | 0.03471 | 8.19387 | 1.86616 | 0.66815 | 0.12085 | 0.35406 | 0.34523 | 7.0418 | 1.41137 | 44.61111 | 6.89385 | 0.12599 | 0.02183 | 5.9899 | 1.00729 | 0.18741 | 0.20408 | 0.03928 | 0.04765 | 8.0611 | 0.08732 | 29.44444 | 6.44181
69.csv |  | 59.59184 | 0.04237 | 53.3005 | 0.57888 | 60.48819 | 0.201 | 0.73426 | 0.05718 | 2.16 | 0 | 469.89025 | 0.47184 | 9.69132 | 0.10308 | 31.37037 | 9.33303 | 43.88889 | 14.14569 | 0.16068 | 0.05394 | 8.77719 | 3.0545 | 0.71889 | 0.05794 | 0.75295 | 1.26786 | 7.04014 | 1.63568 | 48.12963 | 10.23506 | 0.13647 | 0.03312 | 5.81316 | 1.2517 | 0.37037 | 0.25811 | 0.11407 | 0.19475 | 8.08446 | 0.15637 | 31.68519 | 8.96076
6.csv |  | 30.09047 | 0.06803 | 27.77198 | 0.47461 | 31.134 | 0.27814 | 0.43261 | 0.04229 | 1.94222 | 0.00634 | 212.8893 | 0.51287 | 9.73738 | 0.02678 | 67.16667 | 23.70395 | 2.55556 | 9.26276 | 0.02892 | 0.00553 | 1.14835 | 0.19122 | 0.09909 | 0.13294 | 0.00814 | 0.01666 | 2.10201 | 0.21311 | 71.77778 | 17.89347 | 0.00643 | 0.00437 | 0.21243 | 0.30879 | 0.01137 | 0.01887 | 0.00158 | 0.00265 | 0.08 | 0.03595 | 91.90741 | 2.98593
70.csv |  | 59.64389 | 0.06262 | 55.30919 | 2.01755 | 60.51921 | 0.24412 | 0.55111 | 0.18262 | 2.16037 | 0.00272 | 470.1875 | 0.73695 | 9.69068 | 0.07246 | 31.85185 | 8.84331 | 42.98148 | 11.23252 | 0.15771 | 0.0482 | 8.73791 | 2.54657 | 0.71852 | 0.06828 | 0.76521 | 1.35451 | 7.07964 | 1.65381 | 47.72222 | 8.38331 | 0.14016 | 0.03955 | 6.00099 | 1.30956 | 0.39074 | 0.23958 | 0.19023 | 0.43338 | 8.11534 | 0.12161 | 29.55556 | 7.91384
71.csv |  | 61.59196 | 0.05771 | 57.43217 | 1.54066 | 62.30476 | 0.187 | 0.53496 | 0.20034 | 2.15815 | 0.00585 | 485.15578 | 1.15125 | 9.68594 | 0.017 | 30.66667 | 7.41493 | 40.05556 | 9.82952 | 0.19566 | 0.11895 | 10.70727 | 7.51004 | 0.71444 | 0.06564 | 1.00993 | 3.05294 | 8.64137 | 3.51124 | 42.40741 | 8.56169 | 0.16555 | 0.05344 | 6.74831 | 1.86353 | 0.30259 | 0.24734 | 0.1174 | 0.28476 | 8.10993 | 0.10831 | 25.64815 | 6.80776
72.csv |  | 61.39133 | 0.18996 | 55.95509 | 0.51322 | 62.1885 | 0.24358 | 0.67539 | 0.05639 | 2.17333 | 0.00952 | 485.41885 | 1.99244 | 9.68436 | 0.05481 | 31 | 7.59593 | 40.7963 | 9.04367 | 0.16788 | 0.05846 | 9.69323 | 3.24151 | 0.71407 | 0.08155 | 0.9257 | 1.4432 | 7.95031 | 1.90776 | 43.7963 | 7.06407 | 0.14872 | 0.04675 | 6.2768 | 1.30303 | 0.39889 | 0.27027 | 0.15966 | 0.28285 | 8.13711 | 0.12178 | 26.61111 | 7.38284
73.csv |  | 61.5404 | 0.18974 | 57.70583 | 1.32182 | 62.28658 | 0.27643 | 0.49084 | 0.15996 | 2.15963 | 0.00474 | 484.92791 | 1.47015 | 9.64691 | 0.30508 | 30.33333 | 7.72401 | 42.07407 | 11.66005 | 0.19709 | 0.10128 | 9.99261 | 3.40273 | 0.7037 | 0.09054 | 0.66281 | 0.74371 | 8.27078 | 2.04263 | 42.40741 | 7.93967 | 0.158 | 0.04025 | 6.56976 | 1.21118 | 0.29407 | 0.20283 | 0.0578 | 0.06989 | 8.0791 | 0.2997 | 28.55556 | 8.26373
74.csv |  | 61.58017 | 0.04436 | 56.80232 | 0.57738 | 62.33224 | 0.19759 | 0.68487 | 0.06081 | 2.17778 | 0.00744 | 487.53606 | 1.47446 | 9.65975 | 0.15544 | 30.53704 | 6.98709 | 38.83333 | 11.4657 | 0.1721 | 0.08702 | 9.20834 | 4.80506 | 0.69667 | 0.09773 | 0.81242 | 2.55775 | 7.58615 | 1.66619 | 40.61111 | 6.31386 | 0.14636 | 0.047 | 6.30028 | 1.32322 | 0.29074 | 0.22623 | 0.12507 | 0.32549 | 8.13288 | 0.16637 | 25.7963 | 7.906
75.csv |  | 61.63882 | 0.04424 | 57.84768 | 1.19754 | 62.29834 | 0.16221 | 0.47037 | 0.12596 | 2.16 | 0 | 485.79372 | 0.33167 | 9.65214 | 0.27345 | 31.46296 | 8.80761 | 37.12963 | 10.29755 | 0.14906 | 0.04941 | 8.51418 | 2.43665 | 0.66259 | 0.12451 | 0.37186 | 0.41308 | 7.52266 | 1.73062 | 41.57407 | 7.49994 | 0.12906 | 0.02112 | 6.02604 | 0.87407 | 0.13074 | 0.12683 | 0.02842 | 0.01666 | 7.99561 | 0.27968 | 28.96296 | 8.31222
76.csv |  | 57.65913 | 0.04357 | 53.39907 | 0.71334 | 58.36357 | 0.16059 | 0.56734 | 0.09072 | 2.16741 | 0.00975 | 454.60937 | 1.50083 | 9.69101 | 0.015 | 36.14815 | 10.24125 | 49.7963 | 9.19471 | 0.14003 | 0.03162 | 7.45094 | 1.58453 | 0.65333 | 0.13192 | 0.30896 | 0.33876 | 6.07332 | 1.32926 | 52.77778 | 8.5994 | 0.12491 | 0.01957 | 5.45125 | 0.79718 | 0.14852 | 0.14145 | 0.02559 | 0.02525 | 7.97382 | 0.14643 | 36.7037 | 9.5988
77.csv |  | 57.63406 | 0.03869 | 51.89254 | 0.96357 | 58.39797 | 0.14536 | 0.73717 | 0.093 | 2.17185 | 0.00992 | 455.68025 | 1.16361 | 9.68557 | 0.057 | 34.01852 | 10.79044 | 47.27778 | 10.56055 | 0.14017 | 0.02787 | 7.68365 | 1.72156 | 0.66926 | 0.11171 | 0.36141 | 0.40048 | 6.39396 | 1.58322 | 51.66667 | 8.88501 | 0.12338 | 0.01799 | 5.59621 | 0.64658 | 0.22 | 0.19981 | 0.03461 | 0.03147 | 7.95714 | 0.1455 | 34.92593 | 10.48062
78.csv |  | 57.50172 | 0.27881 | 54.16362 | 0.99429 | 58.27002 | 0.26328 | 0.46146 | 0.11073 | 2.16037 | 0.00272 | 453.12577 | 2.25536 | 9.59484 | 0.6658 | 35.33333 | 11.39513 | 49.85185 | 12.97808 | 0.14619 | 0.03912 | 7.73737 | 1.68984 | 0.67963 | 0.11877 | 0.39444 | 0.38872 | 6.2027 | 1.5503 | 53.12963 | 11.96385 | 0.12115 | 0.02059 | 5.31004 | 0.84117 | 0.19185 | 0.16767 | 0.04056 | 0.03832 | 7.81235 | 0.6659 | 37.11111 | 12.04186
79.csv |  | 57.55295 | 0.23248 | 53.01261 | 1.50183 | 58.33815 | 0.23603 | 0.57335 | 0.1451 | 2.15889 | 0.00462 | 452.93673 | 1.86759 | 9.58615 | 0.75965 | 34.75926 | 11.91311 | 49.11111 | 13.42297 | 0.13758 | 0.02713 | 7.19369 | 1.12747 | 0.65741 | 0.13026 | 0.295 | 0.30915 | 5.83701 | 1.09619 | 52.61111 | 11.30773 | 0.12413 | 0.0153 | 5.46402 | 0.49784 | 0.16667 | 0.16565 | 0.03688 | 0.02324 | 7.82826 | 0.75108 | 34.51852 | 11.89378
80.csv |  | 57.63131 | 0.04676 | 51.94997 | 0.80734 | 58.41417 | 0.18322 | 0.74571 | 0.05572 | 2.17444 | 0.00904 | 455.95149 | 1.11998 | 9.64509 | 0.34541 | 35.37037 | 10.06825 | 48.83333 | 12.51226 | 0.14793 | 0.06835 | 7.46602 | 1.59671 | 0.63556 | 0.13473 | 0.30015 | 0.32832 | 6.11138 | 1.23866 | 54.03704 | 10.78777 | 0.12711 | 0.0293 | 5.46701 | 0.60918 | 0.1263 | 0.13254 | 0.0253 | 0.03308 | 7.89987 | 0.35842 | 36.81481 | 11.10341
81.csv |  | 63.53854 | 0.03601 | 56.69091 | 0.45044 | 64.29164 | 0.17584 | 0.77205 | 0.04561 | 2.16 | 0 | 501.21975 | 0.47169 | 9.5847 | 0.59567 | 30.01852 | 8.66677 | 41.55556 | 14.6154 | 0.1987 | 0.09226 | 10.80597 | 6.10198 | 0.71704 | 0.07335 | 1.15623 | 2.75424 | 8.59589 | 3.44172 | 40.44444 | 10.09328 | 0.16425 | 0.05107 | 6.64424 | 1.44221 | 0.36852 | 0.3045 | 0.1608 | 0.24311 | 8.03696 | 0.60749 | 26.72222 | 9.33328
82.csv |  | 63.49904 | 0.05364 | 56.91767 | 1.33702 | 64.28218 | 0.1761 | 0.84124 | 0.11583 | 2.17296 | 0.00964 | 502.05512 | 1.93327 | 9.64626 | 0.24137 | 28.90741 | 7.20395 | 32.38889 | 8.09476 | 0.14731 | 0.03223 | 8.66357 | 1.74155 | 0.66222 | 0.13384 | 0.3721 | 0.40071 | 7.94722 | 1.30061 | 34.85185 | 5.21032 | 0.13045 | 0.01599 | 6.4106 | 0.83528 | 0.1663 | 0.19653 | 0.02506 | 0.04879 | 8.0485 | 0.25232 | 23.59259 | 6.8722
83.csv |  | 63.55547 | 0.03612 | 57.79083 | 0.8795 | 64.32423 | 0.19423 | 0.66964 | 0.09064 | 2.16 | 0 | 500.7055 | 0.81104 | 9.60963 | 0.55418 | 29.7037 | 6.88348 | 33.40741 | 9.22981 | 0.15025 | 0.04964 | 8.57727 | 2.07958 | 0.67222 | 0.11736 | 0.39901 | 0.45892 | 7.77609 | 1.35279 | 36.05556 | 6.18402 | 0.12959 | 0.02338 | 6.16248 | 0.89336 | 0.14852 | 0.18246 | 0.04176 | 0.13505 | 7.95739 | 0.54925 | 26.11111 | 8.09068
84.csv |  | 63.4818 | 0.08823 | 57.27345 | 0.61007 | 64.25248 | 0.1909 | 0.71573 | 0.06459 | 2.16 | 0 | 500.09058 | 0.97569 | 9.67435 | 0.08239 | 27.94444 | 6.91571 | 32.72222 | 8.49065 | 0.14899 | 0.05267 | 8.79763 | 2.50371 | 0.66667 | 0.13124 | 0.40718 | 0.44096 | 7.99212 | 1.71544 | 36.33333 | 5.1138 | 0.13267 | 0.01852 | 6.35764 | 0.91611 | 0.19 | 0.20609 | 0.02656 | 0.03497 | 8.04755 | 0.09576 | 22.92593 | 6.45113
85.csv |  | 63.53983 | 0.06527 | 58.17976 | 2.06109 | 64.3058 | 0.1904 | 0.71668 | 0.29108 | 2.15185 | 0.00992 | 499.63853 | 1.87577 | 9.28244 | 1.49097 | 27.35185 | 6.47829 | 30.16667 | 8.48695 | 0.14304 | 0.03253 | 8.58926 | 1.90091 | 0.67963 | 0.09149 | 0.39375 | 0.4846 | 7.98472 | 1.39853 | 33.62963 | 5.99464 | 0.12509 | 0.0202 | 6.14493 | 1.10294 | 0.1363 | 0.16456 | 0.02056 | 0.01444 | 7.69364 | 1.46004 | 22.51852 | 8.59737
86.csv |  | 55.6678 | 0.04235 | 50.25213 | 1.66452 | 56.42573 | 0.17023 | 0.63443 | 0.15541 | 2.1563 | 0.00784 | 438.02413 | 1.24479 | 9.69658 | 0.01768 | 37.37037 | 10.98248 | 51.33333 | 12.31045 | 0.13392 | 0.02861 | 6.96624 | 1.43344 | 0.66704 | 0.13341 | 0.3012 | 0.40094 | 5.58121 | 1.24289 | 56.2963 | 8.66925 | 0.12113 | 0.01936 | 5.27938 | 0.74177 | 0.18926 | 0.17976 | 0.04265 | 0.03805 | 7.87803 | 0.19132 | 37.05556 | 8.80698
87.csv |  | 55.64814 | 0.04767 | 51.09402 | 0.63287 | 56.38195 | 0.152 | 0.58741 | 0.09073 | 2.16778 | 0.00984 | 439.00115 | 1.20943 | 9.69253 | 0.01221 | 33.90741 | 9.04135 | 53.24074 | 11.3136 | 0.14001 | 0.03277 | 7.11264 | 1.61942 | 0.65963 | 0.13584 | 0.33825 | 0.4219 | 5.56891 | 1.33347 | 57.40741 | 8.20841 | 0.12498 | 0.01754 | 5.36085 | 0.70759 | 0.19296 | 0.15326 | 0.03794 | 0.06371 | 7.92293 | 0.14824 | 35.33333 | 8.23476
88.csv |  | 55.61522 | 0.05064 | 49.62508 | 1.42383 | 56.38599 | 0.17467 | 0.73139 | 0.15678 | 2.16037 | 0.00272 | 438.27428 | 0.86628 | 9.69034 | 0.01366 | 35.81481 | 10.36153 | 55.48148 | 12.78965 | 0.15624 | 0.07107 | 7.48577 | 2.18058 | 0.7 | 0.09194 | 0.45929 | 0.50158 | 5.65317 | 1.43977 | 59.7963 | 9.08114 | 0.13571 | 0.0254 | 5.22072 | 0.87819 | 0.28519 | 0.22037 | 0.08258 | 0.17854 | 7.92406 | 0.24868 | 36.92593 | 8.46269
89.csv |  | 55.63653 | 0.04317 | 50.26867 | 0.72865 | 56.47995 | 0.22474 | 0.63537 | 0.07892 | 2.16 | 0 | 438.01342 | 0.61822 | 9.70004 | 0.01763 | 38.59259 | 8.77285 | 51.09259 | 11.55017 | 0.12851 | 0.02947 | 6.8231 | 1.60295 | 0.64148 | 0.16112 | 0.32168 | 0.40401 | 5.48355 | 1.31972 | 57.07407 | 8.68712 | 0.11303 | 0.01479 | 4.88502 | 0.55364 | 0.1637 | 0.15541 | 0.02483 | 0.01223 | 7.69104 | 0.26984 | 40.7963 | 6.55997
90.csv |  | 55.65003 | 0.04944 | 50.22687 | 1.69648 | 56.46547 | 0.23261 | 0.68479 | 0.2128 | 2.15889 | 0.00604 | 438.00168 | 1.01006 | 9.69894 | 0.02043 | 38.72222 | 11.13793 | 50.01852 | 10.46015 | 0.12949 | 0.02648 | 6.94153 | 1.63432 | 0.63074 | 0.14567 | 0.33664 | 0.37503 | 5.67099 | 1.41037 | 57.83333 | 7.42954 | 0.11826 | 0.01443 | 4.90807 | 0.58551 | 0.16074 | 0.14296 | 0.03703 | 0.04487 | 7.71236 | 0.20968 | 41.18519 | 7.87898